## Feuil1
N° dessin | Commune | frazione | lieu_dit | dep | région | pays | Canton Province | alt | x | y | coord | site | N° inventaire | etat | obj_site | obj_isol | gisement | obj_anal | megal | historique | historique 2 | Gisement | classe | désignation | objet | description | caractere | nature matière | poids_gr | long_cm | larg_diam | epais_haut | note | note_1 | note_2 | note_3 | note_4 | note_5 | note_6 | typologie | typologie 2 | chronologie | analyse | culture | vestige | depot | bibliographie | notes | redacteur | cu | sn | sb | as | pb | ni | bi | au | al | ag | fe | zn | mn | co | traces | labo | no_labo
INV_3533 | ? DAUPHINE |  |  |  |  | FRANCE |  | 0 | 0 | 0 |  |  | 68.78.5 |  |  | O |  | O |  | Dauphiné (?) | Analyse élémentaire | OBJET ISOLE | OUTILLAGE | H. A AIL. MED. COURT | H. A AIL. MED. | à ailerons |  | bronze | 0 | 18.2 | 5.3 | 4.9 |  | note_5: Entier | Hache à ailerons médians courts, rectangulaire, à tranchant peu évasé par martelage et encoche refermée au talon, étranglée aux ailerons, en bronze |  | BF. pha. anc. - | Anal. élément. - | Champs d'urnes - | H. A AIL. MEDIANS | Musée Dauphinois. Coll. M.D. 68.78.5 (anc. coll. Thomas) | Bocquet A., 1969-70. Catalogue M.D.; Verney A., 1994 (analyse élémentaire) | Analyse élémentaire (Labo. L.R.M.F.) | A.Bocquet | 92.06 | 7.4 | 0.04 | 0.08 | 0.26 | 0.066 | 0.042 | 0.001 | 0 | 0.09 | 0.01 | 0.01 | 0 | 0.031 |  | L.R.M.F. | 14004
INV_4068 | ? HAUTES-ALPES |  |  | 05 | PACA | FRANCE |  | 0 | 0 | 0 | [5 empty] | O |  | O |  |  | Analyse élémentaire | OBJET ISOLE | PARURE | BRACELET | BRACELET |  | décoré | bronze | 98 | 0 | 7.7 | 0 |  | note_5: Entier | Bracelet ouvert à tige de section triangulaire se terminant par de petits tampons, avec quelques vestiges de décor linéaire gravé |  | BF. pha. anc. - | Anal. élément. - |  | BRACELET | Musée Gap (anc. coll. Janson-Allier) | Courtois J.C., 1976; Verney A., 1994 (analyse élémentaire); Haussmann L., 1995 | Dessin: J.C. Courtois; analyse élémentaire (Labo. L.R.M.F.) | A.Bocquet | 90.936 | 7.8 | 0.08 | 0.03 | 1.02 | 0.091 | 0.029 | 0.001 | 0 | 0.07 | 0 | 0 | 0 | 0.013 |  | L.R.M.F. | 14006
INV_3079 | ? HAUTE-SAVOIE |  |  | 74 |  | FRANCE |  | 0 | 0 | 0 |  |  | 897.164 |  |  | O |  | O |  | Sans provenance plus précise | Analyse élémentaire | OBJET ISOLE | OUTILLAGE | H. A AIL. SUBTERM. | H. A AIL. SUBTE | à ailerons |  | bronze | 0 | 13 | 4.2 | 3.9 |  | note_5: Entier | Hache à ailerons subterminaux et anneau latéral. Les bords sont presque parallèles, le corps mince, qui s'élargit rapidement pour donner un tranchant très évasé et très convexe. Les ailerons sont très allongés, l'un est brisé |  | BF. pha. moy. - | Anal. élément. - | Champs d'urnes - | H. A AIL.SUBTERM | Musée Savoisien | Oberkampf M., 1984; Verney A., 1994 (analyse élémentaire) | Analyse élémentaire (Labo. L.R.M.F.) | A.Bocquet | 85.641 | 9.3 | 0.22 | 0.27 | 4.38 | 0.158 | 0.007 | 0.001 | 0 | 0.1 | 0 | 0 | 0 | 0.023 |  | L.R.M.F. | 14028
INV_0069 | AIME |  |  | 73 | TARENTAISE | FRANCE | AIME | 700 | 0 | 0 |  |  | V.4.5 |  |  | O |  | O |  | Alt.: 682m-704m. Trouv. sans contexte archéologique | Analyse élémentaire | OBJET ISOLE | ARME | EPEE | EPEE | à soie |  | bronze | 0 | 64 | 3.6 | 0.95 | Patine brune régulière | note_5: Entier | Epée à languette et à soie équarrie et martelée, terminée par un bouton. La lame en forme de feuille de saule avec une large arête médiane, est limitée par deux filets très fins: sur le haut de celle-ci et de chaque côté on remarque une | fine dentelure destinée à empêcher la main de glisser (ricasso). Type de "Rixheim-Monza" | BF. pha. anc. - | Anal. élément. - | Italique - | EPEE | Musée Civ. Gallo-Romaine, Lyon | Lasalle C., 1954. Bull. Musées Lyon; Mme Combier J., 1972. Bronze en Savoie (fig.) et 1973. La Tarentaise avant les Romains; Prieur J., 1977. Savoie antique; Gamen C., 1993 (biblio.); Verney A., 1994 (analyse élémentaire) | Tout d'abord conservée au Musée des Beaux-Arts de Lyon (conditions d'entrée au Musée inconnues). Cette épée est la plus méridionalement connue en France; analyse élémentaire (Labo. L.R.M.F.) | A.Bocquet | 89.432 | 9.8 | 0.08 | 0.1 | 0.29 | 0.144 | 0.024 | 0.002 | 0 | 0.06 | 0.08 | 0.02 | 0 | 0.028 |  | L.R.M.F. | 14011
INV_0080 | AIX-LES-BAINS |  |  | 73 | SAVOIE PROPRE | FRANCE | AIX-LES-BAINS | 0 | 0 | 0 |  |  | 958.20.1 |  |  | O |  | O |  |  | Analyse élémentaire | OBJET ISOLE | OUTILLAGE | HAC. A REBORD | HAC. A REBORD |  |  | bronze | 0 | 14.7 | 0 | 0 | 2,3cm<larg.<5,5cm; 0,7<épais.<1cm | note_5: Entier | Hache à légers rebords, du type de "Neyruz" |  | Br. ancien - | Anal. élément. - | Civ. du Rhone - | HACHE A REBORD | Musée Aix-les-Bains (anc. coll. Despine), n°971.005.1 (inv. Laurent) | Junghans S., Sangmeister E. et Schröder M., 1968 (analyse élémentaire); Fritsch R., 1979; Bocquet A., Rebillard J., 1984; Mme Combier J., 1972. Bronze en Savoie (fig.); Rey P.J., 1999. p. 38 | Analyse élémentaire (Labo. Stuttgart) | A.Bocquet | 95.25 | 4.7 | 0.04 | 0 | 0 | 0.01 | 0 | 0 | 0 | 0.02 | 0 | 0 | 0 | 0 |  | STUTTGART | 7817
INV_0109 | ALLEVARD |  | Mas du Pré Passé | 38 | GRESIVAUDAN | FRANCE | ALLEVARD | 0 | 0 | 0 |  |  | D.67.3.51 |  |  | O |  | O |  | Trouv. en 1896 par M. Guerre-Bailly, à 10m du torrent du Bréda, à 50cm d'un mur, avec des scories, dans une fouille pour l'exploitation de gravier | Analyse élémentaire | OBJET ISOLE | OUTILLAGE | H. A AIL. MED. LONG | H. A AIL. MED. |  |  | bronze | 0 | 15.8 | 5.7 | 3.9 | Peut-être avec la précédente avec INV_0108 (?) | note_5: Entier | Hache à longs ailerons médians, à talon et tranchant élargis et à encoche au talon |  | BF. pha. anc. - | Anal. élément. - | Alpin - | H. A AIL. MEDIANS | Musée Dauphinois. Coll. M.D. D.67.3.51 (ex coll. B.M. Grenoble n°580) | Müller H., 1897; Bocquet A., 1969 et 1969-70. Catalogue M.D.; Verney A., 1994 (analyse élémentaire) | Analyse élémentaire (Labo. L.R.M.F.) | A.Bocquet | 90.396 | 8.5 | 0.15 | 0.12 | 0.628 | 0.04 | 0.043 | 0.002 | 0 | 0.08 | 0.05 | 0.03 | 0 | 0.041 |  | L.R.M.F. | 13996
INV_0108 | ALLEVARD |  |  | 38 | GRESIVAUDAN | FRANCE | ALLEVARD | 0 | 0 | 0 |  |  | D.67.3.50 |  |  | O |  | O |  |  | Analyse élémentaire | OBJET ISOLE | OUTILLAGE | H. A AIL. MED. LONG | H. A AIL. MED. |  |  | bronze | 0 | 17 | 6.3 | 4 |  | note_5: Entier | Hache à longs ailerons, à corps étranglé, à talon et tranchant élargis, encoche fermée au talon |  | BF. pha. anc. - | Anal. élément. - | Alpin - | H. A AIL. MEDIANS | Musée Dauphinois. Coll. M.D. D.67.3.50 (ex coll. B.M. Grenoble n°463) | Bocquet A., 1969 et 1969-70. Catalogue M.D.; Verney A., 1994 (analyse élémentaire) | Analyse élémentaire (Labo. L.R.M.F.) | A.Bocquet | 88.772 | 10.3 | 0.14 | 0.07 | 0.529 | 0.048 | 0.03 | 0.002 | 0 | 0.08 | 0.04 | 0.04 | 0 | 0.029 |  | L.R.M.F. | 13995
INV_5904 | ANNECY |  |  | 74 | GENEVOIS | FRANCE | ANNECY | 450 | 0 | 0 |  |  | 18001.1 |  |  |  |  | O |  | Trouv. dans les environs d'Annecy, à la fin du XVIIIème siècle, d'après Mr. Prosper Dunant qui la donna au Musée d'Annecy | Analyse élémentaire n°3 | OBJET ISOLE |  |  | EPEE | à soie | décoré | bronze | 0 | 56.5 | 0 | 0 | Long. soie: 11cm; épais. médiane lame: 9cm; larg. lame: 4,6cm | [6 empty] | Epée pistilliforme, à soie carrée; chacun de ses tranchants est souligné par un filet sur toute sa longueur. La soie présente à son extrémité une petite plaque circulaire bombée, ornée de larges cannelures |  | BF. pha. anc. - | Anal. élément. - | Italique - |  | Musée Annecy (anc. coll. Dunand) | Revon L., 1878. La Haute-Savoie avant les Romains. p. 33 (fig. 126); Prieur J., 1977. Savoie antique; Oberkampf M., 1984 (biblio.); Verney A., 1994 (analyse élémentaire) | Musée Antiquités Nationales: n°8636, fac-similé; analyse élémentaire (Labo. L.R.M.F.); fiche de moyenne des analyses | A.Bocquet | 89.9095 | 9.1 | 0.155 | 0.07 | 0.609 | 0.0345 | 0.029 | 0.002 | 0 | 0.075 | 0.035 | 0.03 | 0 | 0.026 |  | L.R.M.F. | 13915.M
INV_5903 | ANNECY |  | Station du Port II | 74 | GENEVOIS | FRANCE | ANNECY | 446 | 0 | 0 |  |  | 10.998.1 |  | O |  |  | O |  | En 1884, le chenal d'accès au port d'Annecy fut approfondi ce qui révéla la présence de pilotis et du matériel fut recueilli. Il y a deux stations qui se recouvrent peut-être en partie: une du Néolithique final (Le Port I) et une du | Bronze final (Le Port II). Epingle (découverte ancienne) Analyse élémentaire n°3 | OBJET de SITE | PARURE | EPINGLE | EPINGLE |  |  |  | 0 | 0 | 0 | 0 |  | reconstitué CDPA | dessin CDPA | Moulage CDPA |  | non Entier |  | Epingle à col nervuré à 3 cannelures, du type "Binningen" dégénéré |  | BF. pha. anc. - | Anal. élément. - | Champs d'urnes - | EPINGLE | Musée Annecy | Bocquet A. et Lebascle M.C., 1976; Verney A., 1994 (analyse élémentaire) | Analyse élémentaire (Labo. L.R.M.F.); fiche de moyenne des analyses | A.Bocquet | 89.037 | 10.5 | 0.0151 | 0.015 | 0.042 | 0.2855 | 0.007 | 0.001 | 0 | 0.03 | 0.07 | 0.005 | 0 | 0.0225 |  | L.R.M.F. | 13914.M
INV_5744 | ANNECY |  | Station du Port II | 74 | GENEVOIS | FRANCE | ANNECY | 446 | 0 | 0 |  |  | 10.998.1 |  | O |  |  | O |  | En 1884, le chenal d'accès au port d'Annecy fut approfondi ce qui révéla la présence de pilotis et du matériel fut recueilli. Il y a deux stations qui se recouvrent peut-être en partie: une du Néolithique final (Le Port I) et une du | Bronze final (Le Port II). Epingle (découverte ancienne) Analyse élémentaire n°2 | OBJET de SITE | PARURE | EPINGLE | EPINGLE |  |  |  | 0 | 0 | 0 | 0 |  | reconstitué CDPA | dessin CDPA | Moulage CDPA |  | non Entier |  | Epingle à col nervuré à 3 cannelures, du type "Binningen" dégénéré |  | BF. pha. anc. - | Anal. élément. - | Champs d'urnes - | EPINGLE | Musée Annecy | Verney A., 1994 (analyse élémentaire) | Analyse élémentaire (Labo. L.R.M.F.) | A.Bocquet | 90.2856 | 9.1 | 0 | 0.01 | 0.0004 | 0.474 | 0.011 | 0.001 | 0 | 0.01 | 0.08 | 0 | 0 | 0.038 |  | L.R.M.F. | 13914.2
INV_5743 | ANNECY |  |  | 74 | GENEVOIS | FRANCE | ANNECY | 450 | 0 | 0 |  |  | 18001.1 |  |  |  |  | O |  | Trouv. dans les environs d'Annecy, à la fin du XVIIIème siècle, d'après Mr. Prosper Dunant qui la donna au Musée d'Annecy | Analyse élémentaire n°2 | OBJET ISOLE |  |  | EPEE | à soie | décoré | bronze | 0 | 56.5 | 0 | 0 | Long. soie: 11cm; épais. médiane lame: 9cm; larg. lame: 4,6cm | [6 empty] | Epée pistilliforme, à soie carrée; chacun de ses tranchants est souligné par un filet sur toute sa longueur. La soie présente à son extrémité une petite plaque circulaire bombée, ornée de larges cannelures |  | BF. pha. anc. - | Anal. élément. - | Italique - |  | Musée Annecy (anc. coll. Dunand) | Revon L., 1878. La Haute-Savoie avant les Romains. p. 33 (fig. 126); Prieur J., 1977. Savoie antique; Oberkampf M., 1984 (biblio.); Verney A., 1994 (analyse élémentaire) | Musée Antiquités Nationales: n°8636, fac-similé; analyse élémentaire (Labo. L.R.M.F.) | A.Bocquet | 88.683 | 10.3 | 0.15 | 0.08 | 0.584 | 0.049 | 0.031 | 0.002 | 0 | 0.09 | 0.06 | 0.03 | 0 | 0.031 |  | L.R.M.F. | 13915.2
INV_4558 | ANNECY |  | Station du Port II | 74 | GENEVOIS | FRANCE | ANNECY | 446 | 0 | 0 |  |  | 10.998.1 |  | O |  |  | O |  | En 1884, le chenal d'accès au port d'Annecy fut approfondi ce qui révéla la présence de pilotis et du matériel fut recueilli. Il y a deux stations qui se recouvrent peut-être en partie: une du Néolithique final (Le Port I) et une du | Bronze final (Le Port II). Epingle (découverte ancienne) Analyse élémentaire n°1 | OBJET de SITE | PARURE | EPINGLE | EPINGLE |  |  |  | 0 | 0 | 0 | 0 |  | reconstitué CDPA | dessin CDPA | Moulage CDPA |  | non Entier |  | Epingle à col nervuré à 3 cannelures, du type "Binningen" dégénéré |  | BF. pha. anc. - | Anal. élément. - | Champs d'urnes - | EPINGLE | Musée Annecy | Bocquet A. et Lebascle M.C., 1976; Verney A., 1994 (analyse élémentaire) | Analyse élémentaire (Labo. L.R.M.F.) | A.Bocquet | 87.792 | 11.9 | 0.03 | 0.02 | 0.08 | 0.097 | 0.003 | 0.001 | 0 | 0.05 | 0.06 | 0.01 | 0 | 0.007 |  | L.R.M.F. | 13914.1
INV_4071 | ANNECY |  | Station du Port I | 74 | GENEVOIS | FRANCE | ANNECY | 450 | 0 | 0 |  |  | 11.159.1 |  | O |  |  | O |  | En 1884, le chenal d'accès au port d'Annecy fut approfondi ce qui révéla la présence de pilotis et du matériel fut recueilli. Il y a deux stations qui se recouvrent peut-être en partie: une du Néolithique final (Le Port I) et une du | Bronze final (Le Port II). Sondage subaquatique par A. Marguet (poteries) Analyse élémentaire | OBJET de SITE | PARURE | PERLE ou PENDEL. | PERLE |  |  |  | 0 | 0 | 0 | 0 | Perle (?) vraisemblablement moderne | reconstitué CDPA | dessin CDPA | Moulage CDPA |  | non Entier |  | Perle en cuivre pur grossièrement façonnée avec trace de fermeture de l'anneau par martelage |  | Néo. fin/Chalco - | Anal. élément. - | Saone-Rhone -Cordé - | PERLE ou PENDEL. | Musée Annecy (don Ponts et Chaussée, 1884) |  | Trouvée à la surface du banc du lac par la drague et remise par les Ponts et Chaussées au Musée lors de la découverte (d'après M. Le Roux) probablement; analyse élémentaire (Labo. L.R.M.F.) | A.Bocquet | 99.83 | 0 | 0 | 0.0101 | 0.01 | 0.01 | 0 | 0 | 0 | 0.01 | 0.13 | 0 | 0 | 0 |  | L.R.M.F. | 01564
INV_3044 | ANNECY |  |  | 74 | GENEVOIS | FRANCE | ANNECY | 450 | 0 | 0 |  |  | 70.59.201 |  |  | O |  | O |  | Sans provenance plus précise | Analyse élémentaire | OBJET ISOLE | OUTILLAGE | H. A AIL. MED. LONG | H. A AIL. MED. |  |  | bronze | 0 | 22.3 | 5 | 3.5 |  | note_5: Entier | Hache à ailerons très allongés, du type "des Terramare". Position des ailerons intermédiaire entre celle des ailerons médians et celle des ailerons subtermin. Ils sont précédés d'un épaulement. Le corps, étroit et mince, est cintré à | mi-longueur, puis s'élargit modérément jusqu'au tranchant légèrement convexe | BF. pha. anc. - | Anal. élément. - | Italique - | H. A AIL. MEDIANS | Musée Savoisien (anc. coll. Blanc) | Bocquet A. et Lebascle M.C., 1976; Oberkampf M., 1984 (biblio.); Verney A., 1994 (analyse élémentaire) | Dessin: A. Bocquet; analyse élémentaire (Labo. L.R.M.F.) | A.Bocquet | 92.439 | 6.8 | 0.11 | 0.07 | 0.363 | 0.028 | 0.061 | 0.001 | 0 | 0.08 | 0.09 | 0.02 | 0 | 0.018 |  | L.R.M.F. | 14024
INV_0143 | ANNECY |  |  | 74 | GENEVOIS | FRANCE | ANNECY | 450 | 0 | 0 |  |  | B 1445 |  |  | O |  | O |  | Sans provenance plus précise | Analyse élémentaire | OBJET ISOLE | OUTILLAGE | HAC. A REBORD | HAC. A REBORD |  |  | bronze | 0 | 15.8 | 5.1 | 1.7 |  | note_5: Entier | Hache à rebords, le tranchant est peu élargi, les bords latéraux sont droits. Le sommet est arrondi et porte une encoche. Les côtés ont été retouchés pour éliminer les bavures du moulage et les rebords renforcés par martelage |  | Br. moyen - | Anal. élément. - |  | HACHE A REBORD | Musée Art et Hist. Genève | Junghans S., Sangmeister E. et Schröder M., 1968; Oberkampf M., 1984 | Dessin: A. Bocquet | A.Bocquet | 96.88 | 3 | 0 | 0 | 0.07 | 0 | 0 | 0 | 0 | 0 | 0 | 0.05 | 0 | 0
INV_0141 | ANNECY |  |  | 74 | GENEVOIS | FRANCE | ANNECY | 450 | 0 | 0 |  |  | 18001.1 |  |  | O |  | O |  | Trouv. dans les environs d'Annecy, à la fin du XVIIIème siècle, d'après Mr. Prosper Dunant qui la donna au Musée d'Annecy | Analyse élémentaire n°1 | OBJET ISOLE | ARME | EPEE | EPEE | à soie | décoré | bronze | 0 | 56.5 | 0 | 0 | Long. soie: 11cm; épais. médiane lame: 9cm; larg. lame: 4,6cm | note_5: Entier | Epée pistilliforme, à soie carrée; chacun de ses tranchants est souligné par un filet sur toute sa longueur. La soie présente à son extrémité une petite plaque circulaire bombée, ornée de larges cannelures |  | BF. pha. anc. - | Anal. élément. - | Italique - | EPEE | Musée Annecy (anc. coll. Dunand) | Revon L., 1878. La Haute-Savoie avant les Romains. p. 33 (fig. 126); Prieur J., 1977. Savoie antique; Oberkampf M., 1984 (biblio.); Verney A., 1994 (analyse élémentaire) | Musée Antiquités Nationales: n°8636, fac-similé; analyse élémentaire (Labo. L.R.M.F.) | A.Bocquet | 91.136 | 7.9 | 0.16 | 0.06 | 0.634 | 0.02 | 0.027 | 0.002 | 0 | 0.06 | 0.01 | 0.03 | 0 | 0.021 |  | L.R.M.F. | 13915 .1
INV_8709 | ANNECY-LE-VIEUX |  | Chemin des Grottes | 74 | GENEVOIS | FRANCE | ANNECY-LE-VIEUX | 460 | 0 | 0 |  |  | 1984-21 |  |  |  |  | O |  | Trouv. en 1981, par Mr. Patuel, au Mont Rampon | Analyse élémentaire n°4 (point de prélèvement n°3) | OBJET ISOLE |  |  | HAC. A REBORD |  |  | cuivre | 0 | 11 | 2 | 0.9 | [7 empty] | Hache à petits rebords, les bords sont droits, le tranchant peu convexe, le sommet arrondi |  |  | Anal. élément. - |  |  | Musée Viuz-Faverges | Oberkampf M., 1984 et 1997; Berretrot F. et Marchat A., 1988 (analyse élémentaire) | Moulage au Musée Annecy et au CDPA; analyse élémentaire (Labo. L.R.M.F.) | A.Bocquet | 98.1276 | 0 | 1.52 | 0.32 | 0 | 0 | 0.006 | 0.0014 | 0 | 2.05 | 0 | 0 | 0 | 0.025 | Zn, Pb, Sn, Fe, Ni | L.R.M.F.
INV_8708 | ANNECY-LE-VIEUX |  | Chemin des Grottes | 74 | GENEVOIS | FRANCE | ANNECY-LE-VIEUX | 460 | 0 | 0 |  |  | 1984-21 |  |  |  |  | O |  | Trouv. en 1981, par Mr. Patuel, au Mont Rampon | Analyse élémentaire n°3 (point de prélèvement n°2) | OBJET ISOLE |  |  | HAC. A REBORD |  |  | cuivre | 0 | 11 | 2 | 0.9 | [7 empty] | Hache à petits rebords, les bords sont droits, le tranchant peu convexe, le sommet arrondi |  |  | Anal. élément. - |  |  | Musée Viuz-Faverges | Oberkampf M., 1984 et 1997; Berretrot F. et Marchat A., 1988 (analyse élémentaire) | Moulage au Musée Annecy et au CDPA; analyse élémentaire (Labo. L.R.M.F.) | A.Bocquet | 98.0901 | 0 | 1.5 | 0.32 | 0.004 | 0 | 0.01 | 0.0019 | 0 | 2.1 | 0.048 | 0 | 0 | 0.026 | Zn, Sn, Ni | L.R.M.F.
INV_8707 | ANNECY-LE-VIEUX |  | Chemin des Grottes | 74 | GENEVOIS | FRANCE | ANNECY-LE-VIEUX | 460 | 0 | 0 |  |  | 1984-21 |  |  |  |  | O |  | Trouv. en 1981, par Mr. Patuel, au Mont Rampon | Analyse élémentaire n°2 (point de prélèvement n°1) | OBJET ISOLE |  |  | HAC. A REBORD |  |  | cuivre | 0 | 11 | 2 | 0.9 | [7 empty] | Hache à petits rebords, les bords sont droits, le tranchant peu convexe, le sommet arrondi |  |  | Anal. élément. - |  |  | Musée Viuz-Faverges | Oberkampf M., 1984 et 1997; Berretrot F. et Marchat A., 1988 (analyse élémentaire) | Moulage au Musée Annecy et au CDPA; analyse élémentaire (Labo. L.R.M.F.) | A.Bocquet | 98.3488 | 0 | 1.32 | 0.275 | 0.004 | 0 | 0.025 | 0.0012 | 0 | 1.85 | 0 | 0 | 0 | 0.026 | Zn, Sn, Fe, Ni | L.R.M.F.
INV_0148 | ANNECY-LE-VIEUX |  | Chemin des Grottes | 74 | GENEVOIS | FRANCE | ANNECY-LE-VIEUX | 460 | 0 | 0 |  |  | 1984-21 |  |  | O |  | O |  | Trouv. en 1981, par Mr. Patuel, au Mont Rampon | Analyse élémentaire n°1 | OBJET ISOLE | OUTILLAGE | HAC. A REBORD | HAC. A REBORD |  |  | cuivre | 0 | 11 | 2 | 0.9 |  | note_3: Moulage CDPA; note_5: Entier | Hache à petits rebords, les bords sont droits, le tranchant peu convexe, le sommet arrondi |  | Néo. fin/Chalco -Br. ancien - | Anal. élément. - |  | HACHE A REBORD | Musée Viuz-Faverges | Oberkampf M., 1984 et 1997 | Moulage au Musée Annecy et au CDPA; pas de nom de laboratoire pour l'analyse élémentaire | A.Bocquet | 98.1551 | 0 | 1.447 | 0 | 0.004 | 0 | 0.0137 | 0 | 0 | 2 | 0.048 | 0 | 0 | 0.0257
INV_0216 | AUSSOIS |  | Les Moulins | 73 | MAURIENNE | FRANCE | MODANE | 1489 | 0 | 0 | [6 empty] | O | O |  | Trouv. près du moulin, à l'ouest du village, en juil. 1949, par M. Alexandre Gros d'Aussois, à 1km de l'église dans un champ situé sur un replat glaciaire, bien exposé; l'année suivante, il trouva dans la même zone une plaquette de | bronze avec chaînettes et un bracelet Analyse élémentaire | DEPOT - | [6 empty] | 0 | 0 | 0 | 0 | [7 empty] | Faucille (long.: 16,9cm; larg.: 5cm; épais.: 0,8cm; poids: 300g) associée à une plaquette de bronze avec chaînettes et un bracelet |  | Age du Br. indét. - | Anal. élément. - |  | FAUCILLE- | Musée Soc. Hist. et Archéo., Saint-Jean-de-Maurienne (faucille) | Bellet J., 1963. Rhodania; Mme Combier J., 1972. Bronze en Savoie (fig.); Prieur J., 1968. Alpes Cottiennes et 1977. Savoie antique; Gallia-Préh., 1977. t. 20, fasc. 2. p. 658 |  | A.Bocquet | 93.2 | 5.4 | 0 | 0 | 0 | 0.65 | 0 | 0 | 0 | 0.1 | 0.05 | 0 | 0 | 0
INV_8522 | AVANCON |  | Ferme des Taburles | 05 | BOCHAINE-GAP | FRANCE | BATIE-NEUVE LA | 1005 | 0 | 0 |  |  | 988.011.6 |  |  |  |  | O |  | Dépôt-cachette d'outils et armes en bronze mis au jour fortuitement par la famille Queyrel entre 1932 et 1935 dans un champ dominant le passage de Gap à Chorges et la percée de la vallée de l'Avance suite au défrichement et au | dynamitage d'un bloc erratique, 150m à l'est du hameau des Taburles, sur le plateau reliant le Gapençais à l'Embrunais, entre Gap et le lac de Serre-Ponçon. Analyse élémentaire | DEPOT | [6 empty] | 0 | 0 | 0 | 0 | [7 empty] | Hache à rebords |  | Br. ancien - | Anal. élément. - | Civ. du Rhone - |  | Musée Gap | Roman J., 1888; Courtois J.C., 1957, 1960 et 1976. Livret-guide A9; Bocquet A., 1969-70. Catalogue M.D.; Müller A., 1991; Haussmann L., 1995 (biblio.); Barge H. et Bourhis J.R., 1998 (analyse élémentaire) | Analyse élémentaire (Labo. Rennes) | A.Bocquet | 90.15 | 7.4 | 0 | 0 | 0 | 0 | 0 | 0 | 0 | 0 | 0 | 0 | 0 | 0 |  | RENNES
INV_8521 | AVANCON |  | Ferme des Taburles | 05 | BOCHAINE-GAP | FRANCE | BATIE-NEUVE LA | 1005 | 0 | 0 | [7 empty] | O |  | Dépôt-cachette d'outils et armes en bronze mis au jour fortuitement par la famille Queyrel entre 1932 et 1935 dans un champ dominant le passage de Gap à Chorges et la percée de la vallée de l'Avance suite au défrichement et au | dynamitage d'un bloc erratique, 150m à l'est du hameau des Taburles, sur le plateau reliant le Gapençais à l'Embrunais, entre Gap et le lac de Serre-Ponçon. Analyse élémentaire | DEPOT | [6 empty] | 0 | 0 | 0 | 0 | [7 empty] | Hache à petits rebords |  | Br. ancien - | Anal. élément. - | Civ. du Rhone - |  | Musée Gap | Roman J., 1888; Courtois J.C., 1957, 1960 et 1976. Livret-guide A9; Bocquet A., 1969-70. Catalogue M.D.; Müller A., 1991; Haussmann L., 1995 (biblio.); Barge H. et Bourhis J.R., 1998 (analyse élémentaire) | Analyse élémentaire (Labo. Rennes) | A.Bocquet | 92 | 8 | 0 | 0 | 0.001 | 0.001 | 0 | 0 | 0 | 0.008 | 0 | 0 | 0 | 0 |  | RENNES
INV_8520 | AVANCON |  | Ferme des Taburles | 05 | BOCHAINE-GAP | FRANCE | BATIE-NEUVE LA | 1005 | 0 | 0 | [7 empty] | O |  | Dépôt-cachette d'outils et armes en bronze mis au jour fortuitement par la famille Queyrel entre 1932 et 1935 dans un champ dominant le passage de Gap à Chorges et la percée de la vallée de l'Avance suite au défrichement et au | dynamitage d'un bloc erratique, 150m à l'est du hameau des Taburles, sur le plateau reliant le Gapençais à l'Embrunais, entre Gap et le lac de Serre-Ponçon Analyse élémentaire | DEPOT | [6 empty] | 0 | 0 | 0 | 0 | [7 empty] | Hache à petits rebords |  | Br. ancien - | Anal. élément. - | Civ. du Rhone - |  | Musée Gap | Barge H. et Bourhis J.R., 1998 (analyse élémentaire) | Analyse élémentaire (Labo. Rennes) | A.Bocquet | 91.7 | 7.6 | 0 | 0 | 0.001 | 0.003 | 0 | 0 | 0 | 0.025 | 0 | 0 | 0 | 0 |  | RENNES
INV_5774 | AVANCON |  | Ferme des Taburles | 05 | BOCHAINE-GAP | FRANCE | BATIE-NEUVE LA | 1005 | 0 | 0 |  |  | 988.255.9 |  |  |  |  | O |  | Dépôt-cachette d'outils et armes en bronze mis au jour fortuitement par la famille Queyrel entre 1932 et 1935 dans un champ dominant le passage de Gap à Chorges et la percée de la vallée de l'Avance suite au défrichement et au | dynamitage d'un bloc erratique, 150m à l'est du hameau des Taburles, sur le plateau reliant le Gapençais à l'Embrunais, entre Gap et le lac de Serre-Ponçon Analyse élémentaire | DEPOT |  |  | POIGNARD |  |  |  | 0 | 0 | 0 | 0 | [7 empty] | Poignard (analyse élémentaire de la lame), voir autre fiche pour la poignée |  | Br. ancien - | Anal. élément. - | Civ. du Rhone - |  | Musée Gap | Junghans S., Sangmeister E. et Schröder M., 1968 (analyse élémentaire) | Analyse élémentaire de la lame (Labo. Stuttgart) | A.Bocquet | 90 | 10 | 0 | 0 | 0 | 0 | 0 | 0 | 0 | 0.015 | 0 | 0 | 0 | 0 |  | STUTTGART | 4151
INV_5773 | AVANCON |  | Ferme des Taburles | 05 | BOCHAINE-GAP | FRANCE | BATIE-NEUVE LA | 1005 | 0 | 0 |  |  | 988.255.9 |  |  |  |  | O |  | Dépôt-cachette d'outils et armes en bronze mis au jour fortuitement par la famille Queyrel entre 1932 et 1935 dans un champ dominant le passage de Gap à Chorges et la percée de la vallée de l'Avance suite au défrichement et au | dynamitage d'un bloc erratique, 150m à l'est du hameau des Taburles, sur le plateau reliant le Gapençais à l'Embrunais, entre Gap et le lac de Serre-Ponçon Analyse élémentaire | DEPOT |  |  | POIGNARD |  |  |  | 0 | 0 | 0 | 0 | [7 empty] | Poignard (analyse élémentaire de la poignée), voir autre fiche pour la lame |  | Br. ancien - | Anal. élément. - | Civ. du Rhone - |  | Musée Gap | Junghans S., Sangmeister E. et Schröder M., 1968 (analyse élémentaire) | Analyse élémentaire de la poignée (Labo. Stuttgart) | A.Bocquet | 94.4 | 5.6 | 0 | 0 | 0 | 0 | 0 | 0 | 0 | 0.01 | 0 | 0 | 0 | 0 |  | STUTTGART | 4150
INV_3496 | AVANCON |  | Ferme des Taburles | 05 | BOCHAINE-GAP | FRANCE | BATIE-NEUVE LA | 1005 | 0 | 0 |  |  | 988.214.6 |  |  |  |  | O |  | Dépôt-cachette d'outils et armes en bronze mis au jour fortuitement par la famille Queyrel entre 1932 et 1935 dans un champ dominant le passage de Gap à Chorges et la percée de la vallée de l'Avance suite au défrichement et au | dynamitage d'un bloc erratique, 150m à l'est du hameau des Taburles, sur le plateau reliant le Gapençais à l'Embrunais, entre Gap et le lac de Serre-Ponçon Analyse élémentaire | DEPOT |  |  | POIGNARD |  |  |  | 0 | 0 | 0 | 0 | [7 empty] | Poignard (analyse élémentaire de la lame), voir autre fiche pour la poignée |  | Br. ancien - | Anal. élément. - | Civ. du Rhone - |  | Musée Gap | Junghans S., Sangmeister E. et Schröder M., 1968 (analyse élémentaire) | Analyse élémentaire de la lame (Labo. Stuttgart) | A.Bocquet | 91.4 | 8.6 | 0 | 0 | 0 | 0 | 0 | 0 | 0 | 0.01 | 0 | 0 | 0 | 0 |  | STUTTGART | 4150
INV_3490 | AVANCON |  | Ferme des Taburles | 05 | BOCHAINE-GAP | FRANCE | BATIE-NEUVE LA | 1005 | 0 | 0 |  |  | 988.252.5 |  |  |  |  | O |  | Dépôt-cachette d'outils et armes en bronze mis au jour fortuitement par la famille Queyrel entre 1932 et 1935 dans un champ dominant le passage de Gap à Chorges et la percée de la vallée de l'Avance suite au défrichement et au | dynamitage d'un bloc erratique, 150m à l'est du hameau des Taburles, sur le plateau reliant le Gapençais à l'Embrunais, entre Gap et le lac de Serre-Ponçon Analyse élémentaire | DEPOT |  |  | HAC. A REBORD |  |  |  | 0 | 0 | 0 | 0 | [7 empty] | Hache à rebords, du type de "Neyruz" |  | Br. ancien - | Anal. élément. - | Civ. du Rhone - |  | Musée Gap | Janghans S., Sangmeister E. et Schröder M., 1968 (analyse élémentaire) | Analyse élémentaire (Labo. Stuttgart) | A.Bocquet | 92.8 | 7.2 | 0 | 0 | 0 | 0 | 0 | 0 | 0 | 0.01 | 0 | 0 | 0 | 0 |  | STUTTGART | 4144
INV_2297 | AVANCON |  | Ferme des Taburles | 05 | BOCHAINE-GAP | FRANCE | BATIE-NEUVE LA | 1005 | 0 | 0 |  |  | 988.253.2 |  |  |  |  | O |  | Dépôt-cachette d'outils et armes en bronze mis au jour fortuitement par la famille Queyrel entre 1932 et 1935 dans un champ dominant le passage de Gap à Chorges et la percée de la vallée de l'Avance suite au défrichement et au | dynamitage d'un bloc erratique, 150m à l'est du hameau des Taburles, sur le plateau reliant le Gapençais à l'Embrunais, entre Gap et le lac de Serre-Ponçon Analyse élémentaire | DEPOT |  |  | HAC. A REBORD |  |  |  | 0 | 0 | 0 | 0 | [7 empty] | Hache à rebords, du type de "Neyruz" |  | Br. ancien - | Anal. élément. - | Civ. du Rhone - |  | Musée Gap | Junghans S., Sangmeister E. et Schröder M., 1968 (analyse élémentaire) | Analyse élémentaire (Labo. Stuttgart) | A.Bocquet | 93.1 | 6.9 | 0 | 0 | 0 | 0 | 0 | 0 | 0 | 0.01 | 0 | 0 | 0 | 0 |  | STUTTGART | 4145
INV_1475 | AVANCON |  | Ferme des Taburles | 05 | BOCHAINE-GAP | FRANCE | BATIE-NEUVE LA | 1005 | 0 | 0 |  |  | 988.214.6 |  |  |  |  | O |  | Dépôt-cachette d'outils et armes en bronze mis au jour fortuitement par la famille Queyrel entre 1932 et 1935 dans un champ dominant le passage de Gap à Chorges et la percée de la vallée de l'Avance suite au défrichement et au | dynamitage d'un bloc erratique, 150m à l'est du hameau des Taburles, sur le plateau reliant le Gapençais à l'Embrunais, entre Gap et le lac de Serre-Ponçon Analyse élémentaire | DEPOT |  |  | POIGNARD |  |  |  | 0 | 0 | 0 | 0 | [7 empty] | Poignard (analyse élémentaire de la poignée), voir autre fiche pour la lame |  | Br. ancien - | Anal. élément. - | Civ. du Rhone - |  | Musée Gap | Junghans S., Sangmeister E. et Schröder M., 1968 (analyse élémentaire) | Analyse élémentaire de la poignée (Labo. Stuttgart) | A.Bocquet | 89.826 | 8.8 | 1.3 | 0 | 0.074 | 0 | 0 | 0 | 0 | 0.28 | 0 | 0 | 0 | 0 |  | STUTTGART | 4149
INV_1417 | AVANCON |  | Ferme des Taburles | 05 | BOCHAINE-GAP | FRANCE | BATIE-NEUVE LA | 1005 | 0 | 0 |  |  | 988.229.8 |  |  |  |  | O |  | Dépôt-cachette d'outils et armes en bronze mis au jour fortuitement par la famille Queyrel entre 1932 et 1935 dans un champ dominant le passage de Gap à Chorges et la percée de la vallée de l'Avance suite au défrichement et au | dynamitage d'un bloc erratique, 150m à l'est du hameau des Taburles, sur le plateau reliant le Gapençais à l'Embrunais, entre Gap et le lac de Serre-Ponçon Analyse élémentaire | DEPOT |  |  | POIGNARD |  |  |  | 0 | 0 | 0 | 0 | [7 empty] | Poignard (analyse élémentaire de la lame), voir autre fiche pour la poignée |  | Br. ancien - | Anal. élément. - | Civ. du Rhone - |  | Musée Gap | Junghans S., Sangmeister E. et Schröder M., 1968 (analyse élémentaire) | Analyse élémentaire de la lame (Labo. Stuttgart) | A.Bocquet | 91.8 | 8.2 | 0 | 0 | 0 | 0 | 0 | 0 | 0 | 0.01 | 0 | 0 | 0 | 0 |  | STUTTGART | 4147
INV_0879 | AVANCON |  | Ferme des Taburles | 05 | BOCHAINE-GAP | FRANCE | BATIE-NEUVE LA | 1005 | 0 | 0 |  |  | 68.78.3 |  |  |  |  | O |  | Dépôt-cachette d'outils et armes en bronze mis au jour fortuitement par la famille Queyrel entre 1932 et 1935 dans un champ dominant le passage de Gap à Chorges et la percée de la vallée de l'Avance suite au défrichement et au | dynamitage d'un bloc erratique, 150m à l'est du hameau des Taburles, sur le plateau reliant le Gapençais à l'Embrunais, entre Gap et le lac de Serre-Ponçon Analyse élémentaire | DEPOT |  |  | HAC. A REBORD |  |  |  | 0 | 18.7 | 7 | 1.2 | [7 empty] | Hache à rebords, du type de "Neyruz" |  | Br. ancien - | Anal. élément. - | Civ. du Rhone - |  | Musée Dauphinois. Coll. M.D. 68.78.3 | Courtois J.C., 1960; Verney A., 1994 (analyse élémentaire) | Analyse élémentaire (Labo. L.R.M.F.) | A.Bocquet | 93.11 | 6.15 | 0.65 | 0 | 0 | 0 | 0 | 0 | 0 | 0 | 0.09 | 0 | 0 | 0 |  | L.R.M.F.
INV_0641 | AVANCON |  | Ferme des Taburles | 05 | BOCHAINE-GAP | FRANCE | BATIE-NEUVE LA | 1005 | 0 | 0 |  |  | 988.229.8 |  |  |  |  | O |  | Dépôt-cachette d'outils et armes en bronze mis au jour fortuitement par la famille Queyrel entre 1932 et 1935 dans un champ dominant le passage de Gap à Chorges et la percée de la vallée de l'Avance suite au défrichement et au | dynamitage d'un bloc erratique, 150m à l'est du hameau des Taburles, sur le plateau reliant le Gapençais à l'Embrunais, entre Gap et le lac de Serre-Ponçon Analyse élémentaire | DEPOT |  |  | POIGNARD |  |  |  | 0 | 0 | 0 | 0 | [7 empty] | Poignard (analyse élémentaire de la poignée), voir autre fiche pour la lame |  | Br. ancien - | Anal. élément. - | Civ. du Rhone - |  | Musée Gap | Junghans S., Sangmeister E. et Schröder M., 1968 (analyse élémentaire) | Analyse élémentaire de la poignée (Labo. Stuttgart) | A.Bocquet | 94.6 | 5.4 | 0 | 0 | 0 | 0 | 0 | 0 | 0 | 0.01 | 0 | 0 | 0 | 0 |  | STUTTGART | 4147
INV_0240 | AVENIERES LES |  |  | 38 | NORD DAUPHINE | FRANCE | MORESTEL | 220 | 0 | 0 |  |  | AV.1 |  |  | O |  | O |  | Fac-similé en laiton | Analyse élémentaire | OBJET ISOLE | OUTILLAGE | FAUCILLE | FAUCILLE |  |  | bronze | 0 | 15.2 | 3.1 | 0 |  | note_5: Entier | Faucille à haut bouton cylindrique et à lame renforcée de deux nervures, à bord convexeC'est un fac similé en laiton. Le bouton est anormal... |  | BF. pha. réc. - | Anal. élément. - |  | FAUCILLE | Musée Vienne | Bocquet A., 1967 et 1969; Verney A., 1994 (analyse élémentaire) | Analyse élémentaire (Labo. L.R.M.F.) | A.Bocquet | 84.382 | 12.5 | 0.06 | 0.07 | 0.496 | 0.041 | 0.008 | 0.001 | 0 | 0.03 | 0.28 | 2.16 | 0 | 0.002 |  | L.R.M.F. | 13971
INV_5786 | AVIGLIANA |  |  |  | TURIN | ITALIE | PIEMONT | 400 | 0 | 0 |  |  | A'106 |  |  |  |  | O |  |  | Analyse élémentaire | OBJET ISOLE |  |  | HAC. A REBORD |  |  |  | 0 | 0 | 0 | 0 | [7 empty] | Hache à rebords, du type de "Morges" |  | Br. ancien - | Anal. élément. - | Civ. du Rhone - |  | Musée Antiquités Turin | Junghans S., Sangmeister E. et Schröder M., 1968 (analyse élémentaire) | Analyse élémentaire (Labo. Stuttgart) | A.Bocquet | 90 | 10 | 0 | 0 | 0 | 0 | 0 | 0 | 0 | 0 | 0 | 0 | 0 | 0 |  | STUTTGART | 8058
INV_5785 | AVIGLIANA |  |  |  | TURIN | ITALIE | PIEMONT | 400 | 0 | 0 |  |  | A'102 |  |  |  |  | O |  |  | Analyse élémentaire | OBJET ISOLE |  |  | HAC. A REBORD |  |  |  | 0 | 0 | 0 | 0 | [7 empty] | Hache à rebords, du type de "Morges" |  | Br. ancien - | Anal. élément. - | Civ. du Rhone - |  | Musée Antiquités Turin | Junghans S., Sangmeister E. et Schröder M., 1968 (analyse élémentaire) | Analyse élémentaire (Labo. Stuttgart) | A.Bocquet | 95.58 | 4.4 | 0 | 0 | 0 | 0.02 | 0 | 0 | 0 | 0 | 0 | 0 | 0 | 0 |  | STUTTGART | 8057
INV_5784 | AVIGLIANA |  |  |  | TURIN | ITALIE | PIEMONT | 400 | 0 | 0 |  |  | A'105 |  |  |  |  | O |  |  | Analyse élémentaire | OBJET ISOLE |  |  | HAC. A REBORD |  |  |  | 0 | 0 | 0 | 0 | [7 empty] | Hache à rebords, avec épaulement, |  | Br. ancien - | Anal. élément. - | Civ. du Rhone - |  | Musée Antiquités Turin | Junghans S., Sangmeister E. et Schröder M., 1968 (analyse élémentaire) | Analyse élémentaire (Labo. Stuttgart) | A.Bocquet | 92.07 | 7.8 | 0 | 0.09 | 0 | 0.04 | 0 | 0 | 0 | 0 | 0 | 0 | 0 | 0 |  | STUTTGART | 8052
INV_5783 | AVIGLIANA |  |  |  | TURIN | ITALIE | PIEMONT | 400 | 0 | 0 |  |  | A'103 |  |  |  |  | O |  |  | Analyse élémentaire | OBJET ISOLE |  |  | HAC. A REBORD |  |  |  | 0 | 0 | 0 | 0 | [7 empty] | Hache à rebords, |  | Br. ancien - | Anal. élément. - | Civ. du Rhone - |  | Musée Antiquités Turin | Junghans S., Sangmeister E. et Schröder M., 1968 (analyse élémentaire) | Analyse élémentaire (Labo. Stuttgart) | A.Bocquet | 90.24 | 9.7 | 0 | 0 | 0 | 0.06 | 0 | 0 | 0 | 0 | 0 | 0 | 0 | 0 |  | STUTTGART | 8051
INV_5782 | AVIGLIANA |  |  |  | TURIN | ITALIE | PIEMONT | 400 | 0 | 0 |  |  | A'104 |  |  |  |  | O |  |  | Analyse élémentaire | OBJET ISOLE |  |  | HAC. A REBORD |  |  |  | 0 | 0 | 0 | 0 | [7 empty] | Hache à rebords, |  | Br. ancien - | Anal. élément. - | Civ. du Rhone - |  | Musée Antiquités Turin | Junghans S., Sangmeister E. et Schröder M., 1968 (analyse élémentaire) | Analyse élémentaire (Labo. Stuttgart) | A.Bocquet | 93.32 | 6.6 | 0 | 0 | 0 | 0.08 | 0 | 0 | 0 | 0 | 0 | 0 | 0 | 0 |  | STUTTGART | 8050
INV_5813 | BALME LA |  |  | 73 | SAVOIE PROPRE | FRANCE | YENNE | 220 | 0 | 0 |  |  | 4475 (45) |  |  |  |  | O |  | Dans les carrières. On ne connaît pas les circonstances de la découverte ni sa localisation exacte | Analyse élémentaire | OBJET ISOLE |  |  | HACHE | à ailerons |  |  | 0 | 0 | 0 | 0 | [7 empty] | Fragment de tranchant de hache |  | BF. pha. anc. - | Anal. élément. - |  |  | Musée Savoisien | Junghans S., Sangmeister E. et Schröder M., 1968 (analyse élémentaire) | Analyse élémentaire (Labo. Stuttgart) | A.Bocquet | 89.411 | 10 | 0 | 0 | 0 | 0.53 | 0 | 0 | 0 | 0.03 | 0.059 | 0 | 0 | 0 |  | STUTTGART | 4051
INV_4498 | BALME LA |  |  | 73 | SAVOIE PROPRE | FRANCE | YENNE | 220 | 0 | 0 |  |  | 897.199 |  |  |  |  | O |  | Dans les carrières. On ne connaît pas les circonstances de la découverte ni sa localisation exacte | Analyse élémentaire | OBJET ISOLE |  |  | BRACELET |  |  |  | 0 | 0 | 8.8 | 0.65 | [7 empty] | Bracelet massif, ouvert, à tampons et jonc incisé, avec ornementations, de section triangulaire, du type de "La Poype" |  | BF. pha. anc. - | Anal. élément. - | Alpin - |  | Musée Savoisien | Verney A., 1994 (analyse élémentaire) | Analyse élémentaire (Labo. L.R.M.F.) | A.Bocquet | 90.797 | 8.5 | 0.04 | 0.15 | 0.2 | 0.108 | 0 | 0.001 | 0 | 0.05 | 0.05 | 0.01 | 0 | 0.144 |  | L.R.M.F. | 14030
INV_4496 | BALME LA |  |  | 73 | SAVOIE PROPRE | FRANCE | YENNE | 220 | 0 | 0 |  |  | 897.170 |  |  |  |  | O |  | Dans les carrières. On ne connaît pas les circonstances de la découverte ni sa localisation exacte | Analyse élémentaire | OBJET ISOLE |  |  | H. A AIL. MED. |  |  |  | 0 | 15.9 | 0 | 0 | [7 empty] | Petite hache à ailerons médians courts à bords parallèles, avec encoche au talon |  | BF. pha. anc. - | Anal. élément. - | Alpin - |  | Musée Savoisien | Verney A., 1994 (analyse élémentaire) | Analyse élémentaire (Labo. L.R.M.F.) | A.Bocquet | 91.583 | 7 | 0.16 | 0.31 | 0.369 | 0.183 | 0.051 | 0.002 | 0 | 0.05 | 0.19 | 0.01 | 0 | 0.142 |  | L.R.M.F. | 14026
INV_0251 | BALME LA |  |  | 73 | SAVOIE PROPRE | FRANCE | YENNE | 220 | 0 | 0 |  |  | 897.169 |  |  |  |  | O |  | Dans les carrières. On ne connaît pas les circonstances de la découverte ni sa localisation exacte | Analyse élémentaire | OBJET ISOLE |  |  | H. A AIL. MED. | à ailerons |  |  | 0 | 16 | 0 | 0 | [7 empty] | Hache à ailerons médians longs, à bords très relevés et amorce de talon, étranglée, à rapprocher du type d'"Allevard" |  | BF. pha. anc. - | Anal. élément. - | Alpin - |  | Musée Savoisien (don de M. Goybet) | Verney A., 1994 (analyse élémentaire) | Analyse élémentaire (Labo. L.R.M.F.) | A.Bocquet | 91.472 | 7.7 | 0.08 | 0.19 | 0.277 | 0.181 | 0.013 | 0.001 | 0 | 0.04 | 0.01 | 0.06 | 0 | 0.016 |  | L.R.M.F. | 14025
INV_5767 | BALME-DE-THUY LA |  | La Vieille Eglise | 74 | GENEVOIS | FRANCE | THONES | 620 | 0 | 0 | [7 empty] | O |  |  | Analyse élémentaire | OBJET ISOLE |  |  | POINCON |  |  |  | 0 | 0 | 0 | 0 | [7 empty] | Poinçon |  | Néo. fin/Chalco - | Anal. élément. - |  |  | Musée Thônes |  | Activation neutronique PPM: Au=20; analyse élémentaire (Labo. C.E.N.G.) | A.Bocquet | 98.54 | 0.05 | 0.25 | 1.06 | 0 | 0 | 0 | 0 | 0 | 0.4 | 0.1 | 0 | 0 | 0 |  | C.E.N.G.
INV_0260 | BALME-DE-THUY LA |  | Charvex | 74 | GENEVOIS | FRANCE | THONES | 0 | 0 | 0 |  |  | 6229.1 |  |  | O |  | O |  | Trouv. en 1865, à 3m prof., dans une carrière, entre Charvex et le Fier | Analyse élémentaire | OBJET ISOLE | OUTILLAGE | HAC. A AIL. TERM. | H. A AIL. SUBTE | à ailerons |  | bronze | 0 | 14.7 | 4.2 | 4.1 |  | note_5: Entier | Hache à ailerons terminaux peu couvrant. Tranchant un peu plus large que le fût et plus ou moins rectiligne. Talon en pointe. Dissymétrie des ailerons |  | BF. pha. réc. - | Anal. élément. - | Champs d'urnes - | HAC. A AIL. TERM | Musée Annecy | Revon L., 1878. La Haute-Savoie avant les Romains. p. 34 (fig. 130); Bocquet A. et Lebascle M.C., 1976. p. 60; Prieur J., 1977. Savoie antique; Oberkampf M., 1984; Verney A., 1994 (analyse élémentaire) | Photo n°72394. Dessin n°72-45: A. Bocquet; analyse élémentaire (Labo. L.R.M.F.) | A.Bocquet | 92.76 | 4.6 | 0.39 | 0.18 | 1.82 | 0.198 | 0.021 | 0.001 | 0 | 0.16 | 0 | 0 | 0 | 0.03 |  | L.R.M.F. | 13927
INV_4161 | BALME-LES-GROTTES LA |  |  | 38 | NORD DAUPHINE | FRANCE | CREMIEU | 210 | 0 | 0 |  | BALME | N.443 |  |  | O |  | O |  |  | Analyse élémentaire | OBJET ISOLE | PARURE | DIVERS PARURE | AGRAFE |  | décoré | bronze | 0 | 11.5 | 5.1 | 0 |  | note_5: Entier | Agrafe à griffes, décorée de motifs géométriques semi-circulaires doubles au trait incisé et portant 2 bourrelets en relief centraux et longitudinaux, incisés en oblique |  | BF. pha. réc. - | Anal. élément. - | Champs d'urnes - | DIVERS PARURE | Muséum Hist. Nat. Lyon | Bocquet A., 1969; Verney A., 1994 (analyse élémentaire) | Analyse élémentaire (Labo. L.R.M.F.) | A.Bocquet | 88.192 | 10.3 | 0.05 | 0.03 | 1.37 | 0.041 | 0.011 | 0.001 | 0 | 0.03 | 0 | 0 | 0 | 0.005 |  | L.R.M.F. | 13988
INV_0292 | BALME-LES-GROTTES LA |  | La Louvaresse | 38 | NORD DAUPHINE | FRANCE | CREMIEU | 210 | 0 | 0 |  | BALME | N.522 |  |  | O |  | O |  | Trouvée au lieu-dit La Louvaresse mais pas dans le foyer-sépulture du fonds de cabane de Travers | Analyse élémentaire | OBJET ISOLE | OUTILLAGE | HAC. A DOUILLE | HAC. A DOUILLE |  | décoré | bronze | 0 | 9.8 | 4.7 | 0 |  | note_5: Entier | Hache à douille ronde, à anneau latéral et à tranchant évasé, décorée de dents de loup en relief sous le bourrelet de la douille |  | BF. pha. moy. -BF. pha. réc. - | Anal. élément. - | Alpin - | HACHE A DOUILLE | Muséum Hist. Nat. Lyon | Bocquet A., 1969; Verney A., 1994 (analyse élémentaire) | Analyse élémentaire (Labo. L.R.M.F.) | A.Bocquet | 91.418 | 7.5 | 0.04 | 0.03 | 0.895 | 0.094 | 0.017 | 0.001 | 0 | 0.07 | 0 | 0 | 0 | 0.005 |  | L.R.M.F. | 13989
INV_0291 | BALME-LES-GROTTES LA |  | La Louvaresse | 38 | NORD DAUPHINE | FRANCE | CREMIEU | 210 | 0 | 0 |  | BALME | N.525 |  |  | O |  | O |  | Trouvé au lieu-dit La Louvaresse mais pas dans le foyer-sépulture du fonds de cabane de Travers | Analyse élémentaire | OBJET ISOLE | OUTILLAGE | COUTEAU | COUTEAU | à douille |  | bronze | 0 | 17.7 | 0 | 0 | Larg. lame: 1,6cm | note_5: Entier | Couteau à douille ronde et à lame rectiligne |  | BF. pha. réc. - | Anal. élément. - |  | COUTEAU | Muséum Hist. Nat. Lyon | Bocquet A., 1969; Verney A., 1994 (analyse élémentaire) | Analyse élémentaire (Labo. L.R.M.F.) | A.Bocquet | 91.049 | 6 | 0.48 | 0.18 | 1.96 | 0.221 | 0.021 | 0.001 | 0 | 0.15 | 0.06 | 0 | 0 | 0.028 |  | L.R.M.F. | 13987
INV_0300 | BARRET-LE-BAS |  |  | 05 | BOCHAINE-GAP | FRANCE | RIBIERS | 0 | 0 | 0 |  |  | 67.12.156 |  |  | O |  | O |  | Aucune précision sur les conditions de cette découverte | Analyse élémentaire | OBJET ISOLE | ARME | POIGNARD | POIGNARD | triangulaire | décoré | bronze | 20 | 10.6 | 2.6 | 0.3 |  | note_5: Entier | Petite lame triangulaire, en bronze à talon arrondi, ornée près de chaque bord par deux faibles cannelures parallèles qui se rejoignent vers la pointe. Le talon possède 2 trous de rivets |  | Br. ancien - | Anal. élément. - | Civ. du Rhone - | POIGNARD | Musée Dauphinois. Coll. M.D. 67.12.156 (anc. coll. et don P. Bisch) | Müller H., 1902. Bull. S.D.E.A. (fig. 6) et 1930 (fig. 5); Courtois J.C., 1960; Gallia-Préh., 1960. t. 3 (fig. 10, n°4); Bocquet A., 1969-70. Catalogue M.D.; Haussmann L., 1995 | Dessin: L. Courtois; analyse élémentaire (Labo. L.R.M.F.) | A.Bocquet | 93.46 | 5.4 | 1.12 | 0 | 0 | 0 | 0 | 0 | 0 | 0 | 0.02 | 0 | 0 | 0 |  | L.R.M.F.
INV_8527 | BATIE-NEUVE LA |  | Saint-Pancrace | 05 | BOCHAINE-GAP | FRANCE | BATIE-NEUVE LA | 500 | 0 | 0 | [7 empty] | O |  | Commencée à être exploitée par des carriers, cette sépulture fut découverte en 1938, fouillée peu de temps après. Située à 500m alt. au sud-ouest du hameau. Seule la dalle de couverture en grès (3,00m<diam.<3,20m, épais.: 0,50m) est | visible aujourd'hui. Repose directement sur un tumulus circulaire (diam.: 24m) Analyse élémentaire | MEGALITHE - | [6 empty] | 0 | 0 | 0 | 0 | [7 empty] | Perle en cuivre stibié |  | Néo. fin/Chalco - | Anal. élément. - | Néo. méridional - |  | Musée Gap | Courtois J.C., 1957. Gallia. t. 15, fasc. 3; Sauzade G., 1991 (biblio.); Barge H. et Bourhis J.R., 1998 (analyse élémentaire) | Analyse élémentaire (Labo. Rennes) | A.Bocquet | 96.724 | 0.05 | 3 | 0.0101 | 0.2 | 0.01 | 0.005 | 0 | 0 | 0 | 0 | 0.001 | 0 | 0 |  | RENNES
INV_8727 | BEAUME LA |  | Col de Cabre | 05 | BOCHAINE-GAP | FRANCE | ASPRES-SUR-BUECH | 1180 | 0 | 0 |  |  | 988.066.3 |  |  |  |  | O |  | Non loin du col de Cabre faisant communiquer les vallées du Buëch et de la Drôme, mise au jour lors des travaux de percement du tunnel ferroviaire en 1907. En dehors de tout contexte archéologique et à une profondeur d'env. 20m, selon | H. Müller Analyse élémentaire n°3 | OBJET ISOLE |  |  | HACHE SPATULE |  |  | bronze | 249.5 | 27.5 | 3.5 | 1.1 | Larg. max. au niveau spatule: 3,5cm; épais. max.: 1cm | [6 empty] | Hache-spatule à bords droits, d'allure générale assez élancée. "Une nervure centrale constitue les deux tiers du manche, une saillie longitudinale se prolongeant sur la spatule" (H. Müller). Cette spatule est par ailleurs peu | développée, de forme ovale et très plate | Br. ancien - | Anal. élément. - | Civ. du Rhone - |  | Musée Gap | Müller H., 1921. A.F.A.S. et Rhodania. Congr. Besançon (analyse élémentaire); Courtois J.C., 1960 et 1976. Livret-guide A9; Bill J., 1973; Müller A., 1991; Haussmann L., 1995 (biblio.) | Analyse élémentaire par voie humide faite dans les ateliers de MM. Bouchayer et Viallet, à Grenoble | A.Bocquet | 92 | 6.87 | 0 | 0 | 0.08 | 0 | 0 | 0 | 0 | 0 | 0.72 | 0 | 0 | 0 |  | Bouchayer
INV_8510 | BEAUME LA |  | Col de Cabre | 05 | BOCHAINE-GAP | FRANCE | ASPRES-SUR-BUECH | 1180 | 0 | 0 |  |  | 988.066.3 |  |  |  |  | O |  | Non loin du col de Cabre faisant communiquer les vallées du Buëch et de la Drôme, mise au jour lors des travaux de percement du tunnel ferroviaire en 1907. En dehors de tout contexte archéologique et à une profondeur d'env. 20m, selon | H. Müller Analyse élémentaire n°2 | OBJET ISOLE |  |  | HACHE SPATULE |  |  | bronze | 249.5 | 27.5 | 3.5 | 1.1 | Larg. max. au niveau spatule: 3,5cm; épais. max.: 1cm | [6 empty] | Hache-spatule à bords droits, d'allure générale assez élancée. "Une nervure centrale constitue les deux tiers du manche, une saillie longitudinale se prolongeant sur la spatule" (H. Müller). Cette spatule est par ailleurs peu | développée, de forme ovale et très plate | Br. ancien - | Anal. élément. - | Civ. du Rhone - |  | Musée Gap | Müller H., 1921. A.F.A.S. et Rhodania. Congr. Besançon; Courtois J.C., 1960 et 1976. Livret-guide A9; Bill J., 1973; Müller A., 1991; Haussmann L., 1995 (biblio.); Barge H. et Bourhis J.R., 1998 (analyse élémentaire) | Analyse élémentaire n°2 (Labo. Rennes) | A.Bocquet | 88 | 11 | 0.5 | 0.05 | 0.2 | 0.1 | 0.001 | 0 | 0 | 0.1 | 0.002 | 0 | 0 | 0 |  | RENNES
INV_0321 | BEAUME LA |  | Col de Cabre | 05 | BOCHAINE-GAP | FRANCE | ASPRES-SUR-BUECH | 1180 | 0 | 0 |  |  | 988.066.3 |  |  | O |  | O |  | Non loin du col de Cabre faisant communiquer les vallées du Buëch et de la Drôme, mise au jour lors des travaux de percement du tunnel ferroviaire en 1907. En dehors de tout contexte archéologique et à une profondeur d'env. 20m, selon | H. Müller Analyse élémentaire n°1 | OBJET ISOLE | OUTILLAGE | HACHE SPATULE | HACHE SPATULE |  |  | bronze | 249.5 | 27.5 | 3.5 | 1.1 | Larg. max. au niveau spatule: 3,5cm; épais. max.: 1cm | note_5: Entier | Hache-spatule à bords droits, d'allure générale assez élancée. "Une nervure centrale constitue les deux tiers du manche, une saillie longitudinale se prolongeant sur la spatule" (H. Müller). Cette spatule est par ailleurs peu | développée, de forme ovale et très plate | Br. ancien - | Anal. élément. - | Civ. du Rhone - | HACHE-SPATULE | Musée Gap | Müller H., 1921. A.F.A.S. et Rhodania; Courtois J.C., 1960 et 1976. Livret-guide A9; Junghans S., Sangmeister E. et Schröder M., 1968 (analyse élémentaire); Bill J., 1973; Müller A., 1991; Haussmann L., 1995 (biblio.) | Analyse élémentaire n°1 (Labo. Stuttgart) | A.Bocquet | 92.721 | 6.6 | 0.2901 | 0.29 | 0.084 | 0.011 | 0.004 | 0 | 0 | 0.067 | 0 | 0 | 0 | 0 |  | STUTTGART | 4153
INV_8579 | BENEVENT-ET-CHARBILLAC |  | La Loubière | 05 | CHAMPSAUR | FRANCE | ST-BONNET-EN-CHAMPSA | 1320 | 0 | 0 |  |  | 988.200.1 6 |  |  |  |  | O |  | Trouv. en 1893, à 10cm sous le gazon | Analyse élémentaire n°6 | OBJET ISOLE | [6 empty] | 0 | 0 | 0 | 0 | [7 empty] | Parure qui se compose de 335 pièces (ceinture formée de 176 pièces dont 93 pendeloques) |  | BF. pha. réc. -Hall. ancien - | Anal. élément. - | Alpin - |  | Musée Gap | Courtois J.C., 1960 et 1976. Livret-guide A9; Müller A., 1991; Barge H. et Bourhis J.R., 1998 (analyse élémentaire) | Analyse élémentaire (Labo. Rennes) | A.Bocquet | 84.3 | 14 | 0.8 | 0.1 | 0.15 | 0.3 | 0.005 | 0 | 0 | 0.3 | 0 | 0.005 | 0 | 0 | Fe | RENNES
INV_8578 | BENEVENT-ET-CHARBILLAC |  | La Loubière | 05 | CHAMPSAUR | FRANCE | ST-BONNET-EN-CHAMPSA | 1320 | 0 | 0 |  |  | 988.000.1 5 |  |  |  |  | O |  | Trouv. en 1893, à 10cm sous le gazon | Analyse élémentaire n°5 | OBJET ISOLE | [6 empty] | 0 | 0 | 0 | 0 | [7 empty] | Parure qui se compose de 335 pièces (ceinture formée de 176 pièces dont 93 pendeloques) |  | BF. pha. réc. -Hall. ancien - | Anal. élément. - |  |  | Musée Gap | Courtois J.C., 1960 et 1976. Livret-guide A9; Müller A., 1991; Barge H. et Bourhis J.R., 1998 (analyse élémentaire) | Analyse élémentaire (Labo. Rennes) | A.Bocquet | 89.7 | 7 | 0.6 | 0.2 | 0.25 | 1 | 0.002 | 0 | 0 | 0.25 | 1 | 0 | 0 | 0 |  | RENNES
INV_8577 | BENEVENT-ET-CHARBILLAC |  | La Loubière | 05 | CHAMPSAUR | FRANCE | ST-BONNET-EN-CHAMPSA | 1320 | 0 | 0 |  |  | 988.200.1 4 |  |  |  |  | O |  | Trouv. en 1893, à 10cm sous le gazon | Analyse élémentaire n°4 | OBJET ISOLE | [6 empty] | 0 | 0 | 0 | 0 | [7 empty] | Parure qui se compose de 335 pièces (ceinture formée de 176 pièces dont 93 pendeloques) |  | BF. pha. réc. -Hall. ancien - | Anal. élément. - | Alpin - |  | Musée Gap | Courtois J.C., 1960 et 1976. Livret-guide A9; Müller A., 1991; Barge H. et Bourhis J.R., 1998 (analyse élémentaire) | Analyse élémentaire (Labo. Rennes) | A.Bocquet | 91.1 | 1 | 0.6 | 0.2 | 0.08 | 1 | 0.003 | 0 | 0 | 0.08 | 6 | 0 | 0 | 0 |  | RENNES
INV_8576 | BENEVENT-ET-CHARBILLAC |  | La Loubière | 05 | CHAMPSAUR | FRANCE | ST-BONNET-EN-CHAMPSA | 1320 | 0 | 0 |  |  | 988.200.1 3 |  |  |  |  | O |  | Trouv. en 1893, à 10cm sous le gazon | Analyse élémentaire n°3 | OBJET ISOLE | [6 empty] | 0 | 0 | 0 | 0 | [7 empty] | Parure qui se compose de 335 pièces (ceinture formée de 176 pièces dont 93 pendeloques) |  | BF. pha. réc. -Hall. ancien - | Anal. élément. - |  |  | Musée Gap | Courtois J.C., 1960 et 1976. Livret-guide A9; Müller A., 1991; Barge H. et Bourhis J.R., 1998 (analyse élémentaire) | Analyse élémentaire (Labo. Rennes) | A.Bocquet | 89.6 | 1.5 | 0.8 | 0.6 | 0.3 | 1 | 0.001 | 0 | 0 | 0.15 | 6 | 0.01 | 0 | 0 |  | RENNES
INV_8575 | BENEVENT-ET-CHARBILLAC |  | La Loubière | 05 | CHAMPSAUR | FRANCE | ST-BONNET-EN-CHAMPSA | 1320 | 0 | 0 |  |  | 988.200.1 2 |  |  |  |  | O |  | Trouv. en 1893, à 10cm sous le gazon | Analyse élémentaire n°2 | OBJET ISOLE | [6 empty] | 0 | 0 | 0 | 0 | [7 empty] | Parure qui se compose de 335 pièces (ceinture formée de 176 pièces dont 93 pendeloques) |  | BF. pha. réc. -Hall. ancien - | Anal. élément. - |  |  | Musée Gap | Courtois J.C., 1960 et 1976. Livret-guide A9; Müller A., 1991; Barge H. et Bourhis J.R., 1998 (analyse élémentaire) | Analyse élémentaire (Labo. Rennes) | A.Bocquet | 88.5 | 1.5 | 0.8 | 0.4 | 0.5 | 1.5 | 0.001 | 0 | 0 | 0.2 | 6.5 | 0.05 | 0 | 0 |  | RENNES
INV_8574 | BENEVENT-ET-CHARBILLAC |  | La Loubière | 05 | CHAMPSAUR | FRANCE | ST-BONNET-EN-CHAMPSA | 1320 | 0 | 0 |  |  | 988.200.1 1 |  |  |  |  | O |  | Trouv. en 1893, à 10cm sous le gazon | Analyse élémentaire n°1 | OBJET ISOLE | [6 empty] | 0 | 0 | 0 | 0 | [7 empty] | Parure qui se compose de 335 pièces (ceinture formée de 176 pièces dont 93 pendeloques) |  | BF. pha. réc. -Hall. ancien - | Anal. élément. - | Alpin - |  | Musée Gap | Courtois J.C., 1960 et 1976. Livret-guide A9; Müller A., 1991; Barge H. et Bourhis J.R., 1998 (analyse élémentaire) | Analyse élémentaire (Labo. Rennes) | A.Bocquet | 90.8 | 8 | 0.1 | 0.04 | 0.45 | 0.2 | 0 | 0 | 0 | 0.07 | 0.2 | 0.15 | 0 | 0 | Mn | RENNES
INV_4717 | BRISON-ST-INNOCENT |  | Grésine | 73 | SAVOIE PROPRE | FRANCE | GRESY-SUR-AIX | 230 | 0 | 0 |  | BOURGET |  |  | O |  |  | O |  |  |  | OBJET de SITE | PARURE | BRACELET | BRACELET |  |  |  | 0 | 0 | 0 | 0 |  | reconstitué CDPA | dessin CDPA | Moulage CDPA |  | non Entier |  | Bracelet ouvert avec facettes terminales obliques |  |  | Anal. élément. - |  | BRACELET |  | Perrin A., 1870 | Analyse donnée par le professeur de Fellemberg | A.Bocquet | 87.27 | 10.62 | 0 | 0 | 1.38 | 0 | 0 | 0 | 0 | 0 | 0.73 | 0 | 0 | 0
INV_4713 | BRISON-ST-INNOCENT |  | Grésine | 73 | SAVOIE PROPRE | FRANCE | GRESY-SUR-AIX | 230 | 0 | 0 |  | BOURGET |  |  | O |  |  | O |  |  |  | OBJET de SITE | PARURE | BRACELET | BRACELET |  |  |  | 0 | 0 | 0 | 0 |  | reconstitué CDPA | dessin CDPA | Moulage CDPA |  | non Entier |  | Bracelet ouvert avec facettes terminales obliques |  |  | Anal. élément. - |  | BRACELET |  | Perrin A., 1870 | Analyse donnée par le professeur de Fellemberg | A.Bocquet | 88.86 | 8.15 | 0 | 0 | 1.85 | 0.73 | 0 | 0 | 0 | 0 | 0.41 | 0 | 0 | 0
INV_2911 | BRISON-ST-INNOCENT |  | Grésine | 73 | SAVOIE PROPRE | FRANCE | GRESY-SUR-AIX | 230 | 0 | 0 |  | BOURGET | 896.455.1 |  | O |  |  | O |  |  | Analyse élémentaire | OBJET de SITE | ARME | POIGNARD | POIGNARD |  |  |  | 0 | 0 | 0 | 0 | Dimensions non données | reconstitué CDPA | dessin CDPA | Moulage CDPA |  | non Entier |  | Poignard |  |  | Anal. élément. - |  | POIGNARD | Musée Savoisien | Junghans S., Sangmeister E. et Schröder M., 1968 (analyse élémentaire) | Analyse élémentaire (Labo. Stuttgart) | A.Bocquet | 90.7 | 9.3 | 0 | 0 | 0 | 0 | 0 | 0 | 0 | 0.05 | 0 | 0 | 0 | 0 |  | STUTTGART | 4046
INV_0480 | BUISSE LA |  |  | 38 | GRESIVAUDAN | FRANCE | VOIRON | 0 | 0 | 0 |  |  | 67.12.178 |  |  | O |  | O |  | Trouv. dans un champ labouré, au large du rocher des Balmes de la Buisse | Analyse élémentaire | OBJET ISOLE | OUTILLAGE | HAC. A DOUILLE | HAC. A DOUILLE | à douille | décoré | bronze | 227 | 10.5 | 0 | 0 | Larg. au tranchant: 4,7cm; larg. à l'étranglement: 2,2cm; diam. douille: 3,2cm | note_5: Entier | Hache à douille ronde et à anneau latéral, au corps décoré de 3 cannelures longitudinales sur chaque face, à tranchant évasé |  | BF. pha. moy. -BF. pha. réc. - | Anal. élément. - | Alpin - | HACHE A DOUILLE | Musée Dauphinois. Coll. M.D. 67.12.178 (anc. coll. et don P. Bisch) | Müller H., 1904. Bull. S.D.E.A. (fig. 3) et 1906; Bocquet A., 1969 et 1969-70. Catalogue M.D.; Verney A., 1994 (analyse élémentaire) | Analyse élémentaire (Labo. L.R.M.F.); analyse (donnée par H. Müller) (autre que L.R.M.F. n°14003): Cu=91,95; Sn=6,17; Pb=1,19 | A.Bocquet | 93.168 | 5.1 | 0.07 | 0.06 | 1.43 | 0.138 | 0.02 | 0.001 | 0 | 0.06 | 0 | 0 | 0 | 0.013 |  | L.R.M.F. | 14003
INV_8536 | CEILLAC |  |  | 05 | QUEYRAS | FRANCE | GUILLESTRE | 0 | 0 | 0 | [7 empty] | O |  | Sépulture | Analyse élémentaire | SEPULTURE | [6 empty] | 0 | 0 | 0 | 0 | [7 empty] | Goutte 14 |  |  | Anal. élément. - |  |  |  | Barge H. et Bourhis J.R., 1998 (analyse élémentaire) | Analyse élémentaire (Labo. Rennes) | A.Dessenne | 65.95 | 7.55 | 0.008 | 0.05 | 20.05 | 0.2 | 0 | 0 | 0 | 0.08 | 0 | 0 | 0 | 0 |  | RENNES
INV_8535 | CEILLAC |  |  | 05 | QUEYRAS | FRANCE | GUILLESTRE | 0 | 0 | 0 | [7 empty] | O |  | Sépulture | Analyse élémentaire | SEPULTURE | [6 empty] | 0 | 0 | 0 | 0 | [7 empty] | Goutte 13 |  |  | Anal. élément. - |  |  |  | Barge H. et Bourhis J.R., 1998 (analyse élémentaire) | Analyse élémentaire (Labo. Rennes) | A.Dessenne | 72.6 | 11.3 | 0.003 | 0.1 | 11.2 | 0.15 | 0.005 | 0 | 0 | 0.05 | 0 | 0 | 0 | 0 |  | RENNES
INV_8534 | CEILLAC |  |  | 05 | QUEYRAS | FRANCE | GUILLESTRE | 0 | 0 | 0 | [7 empty] | O |  | Sépulture | Analyse élémentaire | SEPULTURE | [6 empty] | 0 | 0 | 0 | 0 | [7 empty] | Goutte 12 |  |  | Anal. élément. - |  |  |  | Barge H. et Bourhis J.R., 1998 (analyse élémentaire) | Analyse élémentaire (Labo. Rennes) | A.Dessenne | 56.15 | 16.3 | 0.0011 | 0.001 | 4 | 0.02 | 0 | 0 | 0 | 0.04 | 0.5 | 0.1 | 0 | 0 | Mn | RENNES
INV_8533 | CEILLAC |  |  | 05 | QUEYRAS | FRANCE | GUILLESTRE | 0 | 0 | 0 | [7 empty] | O |  | Sépulture | Analyse élémentaire | SEPULTURE | [6 empty] | 0 | 0 | 0 | 0 | [7 empty] | Goutte 11 |  |  | Anal. élément. - |  |  |  | Barge H. et Bourhis J.R., 1998 (analyse élémentaire) | Analyse élémentaire (Labo. Rennes) | A.Dessenne | 72.95 | 9.35 | 0.01 | 0.1 | 15.35 | 0.2 | 0.001 | 0 | 0 | 0.05 | 0 | 0 | 0 | 0 |  | RENNES
INV_8532 | CEILLAC |  |  | 05 | QUEYRAS | FRANCE | GUILLESTRE | 0 | 0 | 0 | [7 empty] | O |  | Sépulture | Analyse élémentaire | SEPULTURE | [6 empty] | 0 | 0 | 0 | 0 | [7 empty] | Tige terminée en trompette |  |  | Anal. élément. - |  |  |  | Barge H. et Bourhis J.R., 1998 (analyse élémentaire) | Analyse élémentaire (Labo. Rennes) | A.Dessenne | 63.1 | 11.15 | 0.001 | 0 | 6.1 | 0.04 | 0 | 0 | 0 | 0.07 | 0 | 0 | 0 | 0 | Fe | RENNES
INV_8531 | CEILLAC |  |  | 05 | QUEYRAS | FRANCE | GUILLESTRE | 0 | 0 | 0 |  |  |  | F |  |  |  | O |  | Sépulture | Analyse élémentaire | SEPULTURE | [6 empty] | 0 | 0 | 0 | 0 | [7 empty] | Fragment de tige 4 |  |  | Anal. élément. - |  |  |  | Barge H. et Bourhis J.R., 1998 (analyse élémentaire) | Analyse élémentaire (Labo. Rennes) | A.Dessenne | 60 | 17.35 | 0 | 0.01 | 0.5 | 0.07 | 0 | 0 | 0 | 0.06 | 0.5 | 0 | 0.001 | 0 |  | RENNES
INV_8530 | CEILLAC |  |  | 05 | QUEYRAS | FRANCE | GUILLESTRE | 0 | 0 | 0 |  |  |  | F |  |  |  | O |  | Sépulture | Analyse élémentaire | SEPULTURE | [6 empty] | 0 | 0 | 0 | 0 | [7 empty] | Fragment d'anneau 3 |  |  | Anal. élément. - |  |  |  | Barge H. et Bourhis J.R., 1998 (analyse élémentaire) | Analyse élémentaire (Labo. Rennes) | A.Dessenne | 68.55 | 11.55 | 0.005 | 0.05 | 2.8 | 0.06 | 0.05 | 0 | 0 | 0.08 | 0 | 0 | 0 | 0 |  | RENNES
INV_8529 | CEILLAC |  |  | 05 | QUEYRAS | FRANCE | GUILLESTRE | 0 | 0 | 0 |  |  |  | F |  |  |  | O |  | Sépulture | Analyse élémentaire | SEPULTURE | [6 empty] | 0 | 0 | 0 | 0 | [7 empty] | Fragment de bracelet 2 |  |  | Anal. élément. - |  |  |  | Barge H. et Bourhis J.R., 1998 (analyse élémentaire) | Analyse élémentaire (Labo. Rennes) | A.Dessenne | 46.5 | 8.4 | 0.007 | 0.005 | 22.6 | 0.03 | 0.03 | 0 | 0 | 0.1 | 0 | 0 | 0 | 0 | Mn | RENNES
INV_8528 | CEILLAC |  |  | 05 | QUEYRAS | FRANCE | GUILLESTRE | 0 | 0 | 0 |  |  |  | F |  |  |  | O |  | Sépulture | Analyse élémentaire | SEPULTURE | [6 empty] | 0 | 0 | 0 | 0 | [7 empty] | Fragment de bracelet 1 |  |  | Anal. élément. - |  |  |  | Barge H. et Bourhis J.R., 1998 (analyse élémentaire) | Analyse élémentaire (Labo. Rennes) | A.Dessenne | 76.3 | 9.4 | 0.01 | 0.1 | 11.65 | 0.2 | 0.005 | 0 | 0 | 0.1 | 0.01 | 0 | 0 | 0 |  | RENNES
INV_8515 | CHAMPCELLA |  | Grotte de Rame | 05 | BRIANCONNAIS | FRANCE | ARGENTIERE-LA-BESSEE | 0 | 0 | 0 |  |  | 988.122.4 |  |  |  |  | O |  | Publication par B. Tournier dès 1878. En 1870, au pied des roches qui bordent la Durance, un paysan a mis au jour trois sépultures à inhumation en vidant une petite grotte. L'une d'elles contenait des objets en bronze. Selon B. Tournier, | une autre sépulture présentait un guerrier tout armé avec une espèce de casque tout usé, peut-être fait de minces feuilles de bronze posées sur du cuir", aujourd'hui disparu. Analyse élémentaire n°2 | OBJET ISOLE |  |  | BANDEAU |  |  |  | 0 | 30.5 | 0 | 0.1 | Haut. max.: 3,9cm | [6 empty] | Bandeau en bronze plat cintré en demi-cercle. Le décor est disposé symétriquement par rapport à une ligne de bossettes. Il se compose de chevrons incisés formés de 5 à 7 traits, au nombre de 13 sur chaque bord |  | Br. ancien - | Anal. élément. - | Civ. du Rhone - |  | Musée Gap | Barge H. et Bourhis J.R., 1998 (analyse élémentaire) | Dessin: A. Bocquet; analyse élémentaire n°2 (Labo. Rennes) | A.Bocquet | 85 | 15 | 0 | 0 | 0.08 | 0.01 | 0 | 0 | 0 | 0.08 | 0.005 | 0 | 0 | 0 | Zn | RENNES
INV_8514 | CHAMPCELLA |  | Grotte de Rame | 05 | BRIANCONNAIS | FRANCE | ARGENTIERE-LA-BESSEE | 0 | 0 | 0 |  |  | 988.122.2 |  |  |  |  | O |  | Publication par B. Tournier dès 1878. En 1870, au pied des roches qui bordent la Durance, un paysan a mis au jour trois sépultures à inhumation en vidant une petite grotte. L'une d'elles contenait des objets en bronze. Selon B. Tournier, | une autre sépulture présentait un guerrier tout armé avec une espèce de casque tout usé, peut-être fait de minces feuilles de bronze posées sur du cuir", aujourd'hui disparu. Analyse élémentaire n°2 | OBJET ISOLE |  |  | HACHE SPATULE |  |  |  | 0 | 23.9 | 4 | 1.1 | [7 empty] | Hache-spatule à bords droits, du type de "Rame". L'outil porte encore quelques traces de fabrication et surtout de nombreuses traces de polissages qui n'ont pas effacé les traces du moule bivalve |  | Br. ancien - | Anal. élément. - | Civ. du Rhone - |  | Musée Gap | Barge H. et Bourhis J.R., 1998 (analyse élémentaire) | Dessin: A. Bocquet; analyse élémentaire n°2 (Labo. Rennes) | A.Bocquet | 87.5 | 12.4 | 0 | 0 | 0 | 0.002 | 0 | 0 | 0 | 0.025 | 0 | 0 | 0 | 0 | Pb | RENNES
INV_8513 | CHAMPCELLA |  | Grotte de Rame | 05 | BRIANCONNAIS | FRANCE | ARGENTIERE-LA-BESSEE | 0 | 0 | 0 |  |  | 988.122.1 |  |  |  |  | O |  | Publication par B. Tournier dès 1878. En 1870, au pied des roches qui bordent la Durance, un paysan a mis au jour trois sépultures à inhumation en vidant une petite grotte. L'une d'elles contenait des objets en bronze. Selon B. Tournier, | une autre sépulture présentait "un guerrier tout armé avec une espèce de casque tout usé, peut-être fait de minces feuilles de bronze posées sur du cuir", aujourd'hui disparu. Analyse élémentaire n°2 | OBJET ISOLE |  |  | POIGNARD |  |  |  | 0 | 15.5 | 0 | 0.3 | Larg. à la garde: 4,8cm | [6 empty] | Lame de poignard triangulaire en bronze, ornée de 4 filets et à base arrondie perforée de 6 trous de rivets. La garde et le pommeau ont disparu (matière périssable. Du type "rhodanien" |  | Br. ancien - | Anal. élément. - | Civ. du Rhone - |  | Musée Gap | Barge H. et Bourhis J.R., 1998 (analyse élémentaire) | Dessin: A. Bocquet; analyse élémentaire n°2 (Labo. Rennes) | A.Bocquet | 70.75 | 15 | 0 | 0 | 0.05 | 0.015 | 0 | 0 | 0 | 0.02 | 0 | 0 | 0 | 0 |  | RENNES
INV_4619 | CHAMPCELLA |  | Grotte de Rame | 05 | BRIANCONNAIS | FRANCE | ARGENTIERE-LA-BESSEE | 0 | 0 | 0 |  |  | 988.122.1 |  |  |  |  | O |  | Publication par B. Tournier dès 1878. En 1870, au pied des roches qui bordent la Durance, un paysan a mis au jour trois sépultures à inhumation en vidant une petite grotte. L'une d'elles contenait des objets en bronze. Selon B. Tournier, | une autre sépulture présentait "un guerrier tout armé avec une espèce de casque tout usé, peut-être fait de minces feuilles de bronze posées sur du cuir", aujourd'hui disparu. Analyse élémentaire n°1 | OBJET ISOLE |  |  | POIGNARD |  |  |  | 0 | 15.5 | 0 | 0.3 | Larg. à la garde: 4,8cm | [6 empty] | Lame de poignard triangulaire en bronze, ornée de 4 filets et à base arrondie perforée de 6 trous de rivets. La garde et le pommeau ont disparu (matière périssable). Du type "rhodanien" |  | Br. ancien - | Anal. élément. - | Civ. du Rhone - |  | Musée Gap | Junghans S., Sangmeister E. et Schröder M., 1968 (analyse élémentaire) | Dessin: A. Bocquet; analyse élémentaire n°1 (Labo. Stuttgart) | A.Bocquet | 89.99 | 10 | 0 | 0 | 0 | 0.01 | 0 | 0 | 0 | 0.012 | 0 | 0 | 0 | 0 |  | STUTTGART | 4159
INV_4139 | CHAMPCELLA |  | Grotte de Rame | 05 | BRIANCONNAIS | FRANCE | ARGENTIERE-LA-BESSEE | 0 | 0 | 0 |  |  | 988.122.4 |  |  |  |  | O |  | Publication par B. Tournier dès 1878. En 1870, au pied des roches qui bordent la Durance, un paysan a mis au jour trois sépultures à inhumation en vidant une petite grotte. L'une d'elles contenait des objets en bronze. Selon B. Tournier, | une autre sépulture présentait un guerrier tout armé avec une espèce de casque tout usé, peut-être fait de minces feuilles de bronze posées sur du cuir", aujourd'hui disparu. Analyse élémentaire n°1 | OBJET ISOLE |  |  | BANDEAU |  |  |  | 0 | 30.5 | 0 | 0.1 | Haut. max.: 3,9cm | [6 empty] | Bandeau en bronze plat cintré en demi-cercle. Le décor est disposé symétriquement par rapport à une ligne de bossettes. Il se compose de chevrons incisés formés de 5 à 7 traits, au nombre de 13 sur chaque bord |  | Br. ancien - | Anal. élément. - | Civ. du Rhone - |  | Musée Gap | Junghans S., Sangmeister E. et Schröder M., 1968 (analyse élémentaire) | Dessin: A. Bocquet; analyse élémentaire n°1 (Labo. Stuttgart n°4158: Sn>10) | A.Bocquet | 90 | 10 | 0 | 0 | 0 | 0 | 0 | 0 | 0 | 0.01 | 0 | 0 | 0 | 0 |  | STUTTGART | 4158
INV_4000 | CHAMPCELLA |  | Grotte de Rame | 05 | BRIANCONNAIS | FRANCE | ARGENTIERE-LA-BESSEE | 0 | 0 | 0 |  |  | 988.122.2 |  |  |  |  | O |  | Publication par B. Tournier dès 1878. En 1870, au pied des roches qui bordent la Durance, un paysan a mis au jour trois sépultures à inhumation en vidant une petite grotte. L'une d'elles contenait des objets en bronze. Selon B. Tournier, | une autre sépulture présentait un guerrier tout armé avec une espèce de casque tout usé, peut-être fait de minces feuilles de bronze posées sur du cuir", aujourd'hui disparu. Analyse élémentaire n°1 | OBJET ISOLE |  |  | HACHE SPATULE |  |  |  | 0 | 23.9 | 4 | 1.1 | [7 empty] | Hache-spatule à bords droits, du type de "Rame". L'outil porte encore quelques traces de fabrication et surtout de nombreuses traces de polissages qui n'ont pas effacé les traces du moule bivalve |  | Br. ancien - | Anal. élément. - | Civ. du Rhone - |  | Musée Gap | Junghans S., Sangmeister E. et Schröder M., 1968 (analyse élémentaire) | Dessin: A. Bocquet; analyse élémentaire n°1 (Labo. Stuttgart) | A.Bocquet | 90 | 10 | 0 | 0 | 0 | 0 | 0 | 0 | 0 | 0 | 0 | 0 | 0 | 0 |  | STUTTGART | 4157
INV_8718 | CHANAS |  |  | 38 | VALLEE DU RHONE | FRANCE | ROUSSILLON | 0 | 0 | 0 |  |  | Cha 1 |  |  |  |  | O |  |  | Analyse élémentaire n°4 (point de prélèvement n°3) | OBJET ISOLE |  |  | HACHE PLATE | plat |  |  | 0 | 14.8 | 4.3 | 1.1 | [7 empty] | Hache plate à bords presque parallèles et très légèrement martelés, à tranchant et à talon un peu arrondis, probablement en cuivre, d'aspect spongieux, avec altération noire |  | Br. ancien - | Anal. élément. - | Civ. du Rhone - |  | Musée Vienne | Bocquet A., 1969; Bill J., 1973; Berretrot F. et Marchat A., 1988 (analyse élémentaire) | Analyse élémentaire (Labo. L.R.M.F.) | A.Bocquet | 94.985 | 3.65 | 0.008 | 1.33 | 0 | 0.003 | 0.018 | 0 | 0 | 0.03 | 0 | 0 | 0 | 0.006 | Zn, Pb, Fe, Au | L.R.M.F.
INV_8717 | CHANAS |  |  | 38 | VALLEE DU RHONE | FRANCE | ROUSSILLON | 0 | 0 | 0 |  |  | Cha 1 |  |  |  |  | O |  |  | Analyse élémentaire n°3 (point de prélèvement n°2) | OBJET ISOLE |  |  | HACHE PLATE | plat |  |  | 0 | 14.8 | 4.3 | 1.1 | [7 empty] | Hache plate à bords presque parallèles et très légèrement martelés, à tranchant et à talon un peu arrondis, probablement en cuivre, d'aspect spongieux, avec altération noire |  | Br. ancien - | Anal. élément. - | Civ. du Rhone - |  | Musée Vienne | Bocquet A., 1969; Bill J., 1973; Berretrot F. et Marchat A., 1988 (analyse élémentaire) | Analyse élémentaire (Labo. L.R.M.F.) | A.Bocquet | 94.751 | 3.8 | 0.005 | 1.42 | 0 | 0 | 0.017 | 0 | 0 | 0.003 | 0 | 0 | 0 | 0.007 | Zn, Pb, Fe, Ni, Au | L.R.M.F.
INV_8716 | CHANAS |  |  | 38 | VALLEE DU RHONE | FRANCE | ROUSSILLON | 0 | 0 | 0 |  |  | Cha 1 |  |  |  |  | O |  |  | Analyse élémentaire n°2 (point de prélèvement n°1) | OBJET ISOLE |  |  | HACHE PLATE | plat |  | cuivr | 0 | 14.8 | 4.3 | 1.1 | [7 empty] | Hache plate à bords presque parallèles et très légèrement martelés, à tranchant et à talon un peu arrondis, probablement en cuivre, d'aspect spongieux, avec altération noire |  | Br. ancien - | Anal. élément. - | Civ. du Rhone - |  | Musée Vienne | Bocquet A., 1969; Bill J., 1973; Berretrot F. et Marchat A., 1988 (analyse élémentaire) | Analyse élémentaire (Labo. L.R.M.F.) | A.Bocquet | 92.235 | 5.6 | 0.01 | 2.12 | 0.007 | 0.003 | 0.017 | 0 | 0 | 0.008 | 0 | 0 | 0 | 0.008 | Zn, Fe, Au | L.R.M.F.
INV_0610 | CHANAS |  |  | 38 | VALLEE DU RHONE | FRANCE | ROUSSILLON | 0 | 0 | 0 |  |  | Cha 1 |  |  | O |  | O |  |  | Analyse élémentaire n°1 | OBJET ISOLE | OUTILLAGE | HACHE PLATE | HACHE PLATE | plat |  | cuivre | 0 | 14.8 | 4.3 | 1.1 |  | note_5: Entier | Hache plate à bords presque parallèles et très légèrement martelés, à tranchant et à talon un peu arrondis, probablement en cuivre, d'aspect spongieux, avec altération noire |  | Br. ancien - | Anal. élément. - | Civ. du Rhone - | HACHE PLATE | Musée Vienne | Bocquet A., 1969; Bill J., 1973 | Pas de nom de laboratoire pour l'analyse élémentaire | A.Bocquet | 93.9847 | 4.35 | 0.0077 | 0 | 0.007 | 0 | 0.0173 | 0 | 0 | 0.0137 | 0 | 0 | 0 | 0.007
INV_5906 | CHANOZ-CHATENAY |  |  | 01 |  | FRANCE | CHATILLON-SUR-CHALAR | 240 | 0 | 0 |  |  | 02.463 |  |  |  |  | O |  |  | Analyse élémentaire n°3 | OBJET ISOLE |  |  | EPEE |  |  |  | 0 | 0 | 0 | 0 | [7 empty] | Epée à languette étroite et 2 rivets |  | Br. moyen - | Anal. élément. - | Civ. des Tumulus - |  | Musée Belley | Verney A., 1994 (analyse élémentaire) | Dessin: A. Bocquet; analyse élémentaire (Labo. L.R.M.F.); fiche de moyenne des analyses | A.Bocquet | 91.3805 | 8.05 | 0.28 | 0.1 | 0.017 | 0.0905 | 0.008 | 0.001 | 0 | 0.01 | 0.065 | 0 | 0 | 0.008 |  | L.R.M.F. | 13962.M
INV_5745 | CHANOZ-CHATENAY |  |  | 01 |  | FRANCE | CHATILLON-SUR-CHARON | 240 | 0 | 0 |  |  | 02.463 |  |  |  |  | O |  |  | Analyse élémentaire n°2 (prélèvement sur lame) | OBJET ISOLE |  |  | EPEE |  |  |  | 0 | 0 | 0 | 0 | [7 empty] | Epée à languette étroite et 2 rivets |  | Age du Br. indét. - | Anal. élément. - | Civ. des Tumulus - |  | Musée Belley | Verney A., 1994 (analyse élémentaire) | Dessin: A. Bocquet; analyse élémentaire (Labo. L.R.M.F.); prélèvement sur lame | A.Bocquet | 92.1466 | 7.4 | 0.28 | 0.04 | 0.0074 | 0.06 | 0.01 | 0.001 | 0 | 0.01 | 0.05 | 0 | 0 | 0.005 |  | L.R.M.F. | 13962.2
INV_4575 | CHANOZ-CHATENAY |  |  | 01 |  | FRANCE | CHATILLON-SUR-CHALAR | 240 | 0 | 0 |  |  | 02.463 |  |  | O |  | O |  |  | Analyse élémentaire n°1 (prélèvement sur poignée) | OBJET ISOLE | ARME | EPEE | EPEE |  |  |  | 0 | 0 | 0 | 0 |  | note_5: Entier | Epée à languette étroite et 2 rivets |  | Br. moyen - | Anal. élément. - | Civ. des Tumulus - | EPEE |  | Verney A., 1994 (analyse élémentaire) | Dessin: A. Bocquet; analyse élémentaire (Labo. L.R.M.F.); prélèvement sur poignée | A.Bocquet | 90.614 | 8.7 | 0.28 | 0.16 | 0.027 | 0.121 | 0.006 | 0.001 | 0 | 0.01 | 0.08 | 0 | 0 | 0.011 |  | L.R.M.F. | 13962.1
INV_6560 | CHARAVINES |  | Les Baigneurs | 38 | NORD DAUPHINE | FRANCE | VIRIEU | 500 | 0 | 0 |  | CHARAVINES | CHA0323 |  | O |  |  | O |  |  | Analyse élémentaire | OBJET de SITE | OUTILLAGE | DIVERS OUTILLAGE | HAMECON |  |  | bronze | 0 | 0 | 0 | 0 | Du Br. fin. Cf. anal. C14 d'un pieu Colletière | reconstitué CDPA | dessin CDPA | Moulage CDPA |  | non Entier |  | Hameçon double en bronze; n'est pas néolithique mais de l'âge du Bronze |  | BF. pha. réc. - | Anal. élément. - |  | DIVERS OUTILLAGE | Dépôt au CDPA; coll. Patrimoine Isère |  | Analyse élémentaire (Labo. Inst. Dolomieu) | A.Bocquet | 89.88 | 8.7 | 0.08 | 0.12 | 0.08 | 0.3 | 0 | 0.06 | 0 | 0.12 | 0 | 0.78 | 0 | 0 |  | DOLOMIEU
INV_5771 | CHARAVINES |  | Les Baigneurs | 38 | NORD DAUPHINE | FRANCE | VIRIEU | 500 | 0 | 0 |  | CHARAVINES | CHA1944 |  | O |  |  | O |  |  | Analyse élémentaire | OBJET de SITE | PARURE | DIVERS PARURE | ANNEAU |  |  |  | 0 | 0 | 0 | 0 |  | reconstitué CDPA | dessin CDPA | Moulage CDPA |  | non Entier |  | Anneau ouvert en cuivre |  | Néo. indéter. - | Anal. élément. - |  | DIVERS PARURE | Dépôt au CDPA; coll. Patrimoine Isère |  | Activité neutronique PPM: Au=0,4; Co=15; analyse élémentaire (Labo. C.E.N.G.) | A.Bocquet | 99.25 | 0 | 0.75 | 0 | 0 | 0 | 0 | 0 | 0 | 2 | 0 | 0 | 0 | 0 |  | C.E.N.G.
INV_5770 | CHARAVINES |  | Les Baigneurs | 38 | NORD DAUPHINE | FRANCE | VIRIEU | 500 | 0 | 0 |  | CHARAVINES | CHA2335 |  | O |  |  | O |  |  | Analyse élémentaire | OBJET de SITE | OUTILLAGE | DIVERS OUTILLAGE | POINCON |  |  |  | 0 | 0 | 0 | 0 |  | reconstitué CDPA | dessin CDPA | Moulage CDPA |  | non Entier |  | Poinçon bipointe court en cuivre |  | Néo. indéter. - | Anal. élément. - |  | DIVERS OUTILLAGE | Dépôt au CDPA; coll. Patrimoine Isère |  | Activité neutronique PPM: Au=0,6; Co=90; analyse élémentaire (Labo. C.E.N.G.) | A.Bocquet | 99.85 | 0 | 0.13 | 0 | 0 | 0 | 0 | 0 | 0 | 0.5 | 0 | 0.02 | 0 | 0 |  | C.E.N.G.
INV_5769 | CHARAVINES |  | Les Baigneurs | 38 | NORD DAUPHINE | FRANCE | VIRIEU | 500 | 0 | 0 |  | CHARAVINES | CHA4690 |  | O |  |  | O |  |  | Analyse élémentaire | OBJET de SITE | OUTILLAGE | DIVERS OUTILLAGE | POINCON |  |  |  | 0 | 0 | 0 | 0 |  | reconstitué CDPA | dessin CDPA | Moulage CDPA |  | non Entier |  | Poinçon bipointe long en cuivre |  | Néo. indéter. - | Anal. élément. - |  | DIVERS OUTILLAGE | Dépôt au CDPA; coll. Patrimoine Isère |  | Activité neutronique PPM: Au=1,5; Ag=0,22; analyse élémentaire (Labo. C.E.N.G.) | A.Bocquet | 98.4 | 1.1 | 0.13 | 0.37 | 0 | 0 | 0 | 0 | 0 | 0 | 0 | 0 | 0 | 0 |  | C.E.N.G.
INV_5768 | CHARAVINES |  | Les Baigneurs | 38 | NORD DAUPHINE | FRANCE | VIRIEU | 500 | 0 | 0 |  | CHARAVINES | CHA0424 |  | O |  |  | O |  |  | Analyse élémentaire | OBJET de SITE | PARURE | PERLE ou PENDEL. | PERLE |  |  |  | 0 | 0 | 0 | 0 |  | reconstitué CDPA | dessin CDPA | Moulage CDPA |  | non Entier |  | Perle biconique en cuivre stibié |  | Néo. indéter. - | Anal. élément. - | Saone-Rhone - | PERLE ou PENDEL. | Dépôt au CDPA; coll. Patrimoine Isère |  | Activité neutronique PPM: Au=2; Co=1,5; analyse élémentaire (Labo. C.E.N.G.) | A.Bocquet | 98.9948 | 0.0001 | 1 | 0.0003 | 0 | 0.0001 | 0.0001 | 0 | 0 | 0.0007 | 0.0044 | 0.0002 | 0 | 0 |  | C.E.N.G.
INV_0629 | CHASSE-SUR-RHONE |  |  | 38 | VALLEE DU RHONE | FRANCE | VIENNE | 0 | 0 | 0 |  |  | 67.12.188 |  |  | O |  | O |  |  | Analyse élémentaire | OBJET ISOLE | OUTILLAGE | HAC. A REBORD | HAC. A REBORD | à rebord |  | bronze | 0 | 16.9 | 6.4 | 1.8 |  | note_5: Entier | Hache à bords droits, nettement marqués et parallèles, à tranchant évasé, un peu arrondi, obtenue en moule bivalve, du type de "Neyruz" |  | Br. ancien - | Anal. élément. - | Civ. du Rhone - | HACHE A REBORD | Musée Dauphinois. Coll. M.D. 67.12.188 (anc. coll. et don P. Bisch) | Bocquet A., 1969 et 1969-70. Catalogue M.D. | Rien ne laisse supposer son appartenance à l'un des deux dépôts de Ternay | A.Bocquet | 90.95 | 8.5 | 0.55 | 0 | 0 | 0 | 0 | 0 | 0 | 0 | 0 | 0 | 0 | 0
INV_4574 | CHENS-SUR-LÉMAN |  |  | 74 | CHABLAIS-FAUCIG | FRANCE | DOUVAINE | 370 | 0 | 0 |  |  | 7734.1 |  |  | O |  | O |  |  | Analyse élémentaire | OBJET ISOLE | OUTILLAGE | HAC. A AIL. TERM. | HAC. A AIL. TER |  |  |  | 0 | 0 | 0 | 0 |  | note_5: Entier | Hache à ailerons terminaux à bords rectilignes |  | BF. pha. réc. - | Anal. élément. - |  | HAC. A AIL. TERM | Musée Annecy | Verney A., 1994 (analyse élémentaire) | Analyse élémentaire (Labo. L.R.M.F.) | A.Bocquet | 89.7 | 8.1 | 0.34 | 0.13 | 1.36 | 0.272 | 0.009 | 0.002 | 0 | 0.13 | 0.04 | 0 | 0 | 0.047 |  | L.R.M.F. | 13961
INV_0703 | CLAIX |  | Hameau de Cossey | 38 | VERCORS | FRANCE | VIF | 460 | 862.3 | 2021.2 |  |  | D.67.3.56 |  |  | O |  | O |  | Trouv. le 8 oct. 1914, par un militaire, dans un champ | Analyse élémentaire | OBJET ISOLE | OUTILLAGE | HAC. A AIL. TERM. | HAC. A AIL. TER | à ailerons |  | bronze | 0 | 12.5 | 3.5 | 3.7 |  | note_5: Entier | Hache à ailerons terminaux à anneau latéral, au corps très étroit et tranchant rectiligne. La pièce n'a jamais servi, les ailerons n'ayant pas été rabattus |  | BF. pha. réc. - | Anal. élément. - | Champs d'urnes - | HAC. A AIL. TERM | Musée Dauphinois. Coll. M.D. D.67.3.56 | Bocquet A., 1969 et 1969-70. Catalogue M.D.; Verney A., 1994 (analyse élémentaire) | Analyse élémentaire (Labo. L.R.M.F.) | A.Bocquet | 84.83 | 14.9 | 0.01 | 0.06 | 0.139 | 0.031 | 0.016 | 0.001 | 0 | 0.02 | 0.01 | 0 | 0 | 0.003 |  | L.R.M.F. | 14000
INV_0701 | CLAIX |  | Le Punais-Grotte des Lucarnes | 38 | VERCORS | FRANCE | VIF | 0 | 0 | 0 |  |  | DIV121 |  |  |  |  | O |  | Trouv. en oct. 1973, par B. Lismonde et le S.G.C.A.F., d'une petite grotte, ouverte dans la grande roche Saint-Michel, dite grotte "des Lucarnes" |  | OBJET ISOLE |  |  | H. A AIL. SUBTE | à ailerons |  |  | 670 | 16.3 | 4.2 | 0 | Larg. au niveau ailerons: 3,7cm; larg. au niveau tranchant: 4,2cm | [6 empty] | Hache à ailerons subterminaux, du type "alpin". Talon étroit marqué d'une nette échancrure aux appendices légèrement martelés. Recouverte d'une très épaisse patine granuleuse. 2 ergots latéraux, assez marqués, à la base des ailerons. | Lame épaisse de section longitudinale rectangulaire et tranchant court | BF. pha. moy. - | Anal. élément. - | Alpin - |  | B. Lismonde | Bocquet A. et Desbrosse R., 1977-78 | Analyse élémentaire (Labo.?) | A.Bocquet | 89.3 | 9 | 0.7 | 0 | 0.41 | 0 | 0 | 0 | 0.16 | 0 | 0.1 | 0.1 | 0 | 0 | Mn
INV_4580 | CLARAFOND | ARCINE |  | 74 | GENEVOIS | FRANCE | FRANGY | 0 | 0 | 0 |  |  | 1568 |  |  | O |  | O |  | Sans provenance plus précise. Acquise par le Musée de Genève en 1886 | Analyse élémentaire | OBJET ISOLE | OUTILLAGE | H. A AIL. MED. COURT | H. A AIL. MED. |  |  | bronze | 0 | 19.3 | 5 | 4.6 |  | note_5: Entier | Hache à ailerons médians courts, parallèlépidédique, légèrement cintrée au niveau des ailerons, avec un faible épaulement au point distal de jonction ailerons-corps. Le tranchant, sub-rectiligne, est à peine élargi. Le talon porte | une encoche | BF. pha. anc. - | Anal. élément. - | Champs d'urnes - | H. A AIL. MEDIANS | Musée Art et Hist. Genève | Millotte J.P., Cordier G. et Abauzit P., 1968. n°62 (dessin faux); Prieur J., 1977. Savoie antique; Oberkampf M., 1984; Verney A., 1994 (analyse élémentaire) | Dessin: A. Bocquet; analyse élémentaire (Labo. L.R.M.F.) | A.Bocquet | 89.568 | 9.4 | 0.1101 | 0.2 | 0.485 | 0.11 | 0.023 | 0.003 | 0 | 0.1 | 0.03 | 0.02 | 0 | 0.051 |  | L.R.M.F. | 14034
INV_0190 | CLARAFOND | ARCINE |  | 74 | GENEVOIS | FRANCE | FRANGY | 0 | 0 | 0 |  |  | 1567 |  |  | O |  | O |  | Sans provenance plus précise. Acquise par le Musée de Genève en 1886 | Analyse élémentaire | OBJET ISOLE | OUTILLAGE | H. A AIL. MED. COURT | H. A AIL. MED. |  |  | bronze | 0 | 20.3 | 5.2 | 4.4 |  | note_5: Entier | Hache à ailerons médians courts, parallèlépidédique, légèrement cintrée au niveau des ailerons, avec un faible épaulement au point distal de jonction ailerons-corps. Le tranchant, sub-rectiligne, est à peine élargi. Le talon porte | une encoche | BF. pha. anc. - | Anal. élément. - |  | H. A AIL. MEDIANS | Musée Art et Hist. Genève | Millotte J.P., Cordier G. et Abauzit P., 1968. n°62 (dessin faux); Prieur J., 1977. Savoie antique; Oberkampf M., 1984; Verney A., 1994 (analyse élémentaire) | Dessin: A. Bocquet; analyse élémentaire (Labo. L.R.M.F.) | A.Bocquet | 88.722 | 10 | 0.11 | 0.21 | 0.606 | 0.058 | 0.033 | 0.002 | 0 | 0.14 | 0.15 | 0.01 | 0 | 0.069 |  | L.R.M.F. | 14033
INV_3422 | COLLONGES-SOUS-SALEVE |  |  | 74 | GENEVOIS | FRANCE | ST-JULIEN-EN-GENEVOI | 0 | 0 | 0 |  |  | B 5327 |  |  | O |  | O |  |  | Analyse élémentaire | OBJET ISOLE | OUTILLAGE | HAC. A REBORD | HAC. A REBORD |  |  |  | 0 | 0 | 0 | 0 |  | note_5: Entier | Hache à rebords spatuliforme |  | Br. ancien - | Anal. élément. - | Civ. du Rhone - | HACHE A REBORD | Musée Art et Hist. Genève | Junghans S., Sangmeister E. et Schröder M., 1968 (analyse élémentaire) | Analyse élémentaire (Labo. Stuttgart) | A.Bocquet | 91.25 | 7.3 | 0.18 | 0.83 | 0 | 0.44 | 0 | 0 | 0 | 0.2 | 0 | 0 | 0 | 0 |  | STUTTGART | 7101
INV_4573 | COPPONEX |  |  | 74 | GENEVOIS | FRANCE | CRUSEILLES | 700 | 0 | 0 |  |  | 13.266.1 |  |  | O |  | O |  |  | Analyse élémentaire | OBJET ISOLE | OUTILLAGE | LINGOT | LINGOT |  |  |  | 0 | 0 | 0 | 0 |  | note_5: Entier | Lingot plano-convexe |  | Age du Br. indét. - | Anal. élément. - |  | LINGOT | Musée Annecy | Vernye A., 1994 (analyse élémentaire) | Analyse élémentaire (Labo. L.R.M.F.) | A.Bocquet | 84.111 | 13.9 | 1.12 | 0.23 | 0.501 | 0.09 | 0.024 | 0.002 | 0 | 0.1 | 0.02 | 0 | 0 | 0.002 |  | L.R.M.F. | 13960
INV_0827 | CRANVES-SALES |  |  | 74 | CHABLAIS-FAUCIG | FRANCE | ANNEMASSE | 500 | 0 | 0 |  |  | B.6071 |  |  | O |  | O |  | Lieu de découverte incertain | Analyse élémentaire | OBJET ISOLE | OUTILLAGE | COUTEAU | COUTEAU | à douille |  | bronze | 0 | 18.9 | 0.8 | 0 |  | note_5: Entier | Couteau à douille conique. La lame présente une épaule arquée, le dos est plat, sans décor. Le talon est nettement démarqué. La pointe conique de la douille se prolonge au-delà du talon de la lame. La douille porte deux trous diamétralement | opposés pour le passage d'une goupille | BF. pha. réc. - | Anal. élément. - | Champs d'urnes - | COUTEAU | Musée Art et Hist. Genève | Revon L., 1878. La Haute-Savoie avant les Romains; Oberkampf M., 1984 (biblio.); Verney A., 1994 (analyse élémentaire) | Dessin: A. Bocquet; analyse élémentaire (Labo. L.R.M.F.) | A.Bocquet | 86.948 | 11 | 0.09 | 0.49 | 1.41 | 0.046 | 0 | 0.002 | 0 | 0.04 | 0.01 | 0 | 0 | 0.004 |  | L.R.M.F. | 14039
INV_5908 | CREMIEU |  | Notre-Dame-de-la-Salette | 38 | NORD DAUPHINE | FRANCE | CREMIEU | 210 | 0 | 0 |  |  | E.463.1 |  |  |  |  | O |  | En 1904, une tombe a été ouverte près de la chapelle Notre-Dame-de-la-Salette (inhumation?) | Analyse élémentaire n°4 | SEPULTURE |  |  | EPINGLE |  |  |  | 0 | 69.5 | 0 | 0 | Diam. tête: 2,3cm | [6 empty] | Epingle à renflement fusiforme nervuré, à collerettes mobiles et tête en trompette |  | BF. pha. anc. - | Anal. élément. - | Champs d'urnes - |  | Musée Hist. Nat. Lyon | Verney A., 1994 (analyse élémentaire) | Analyse élémentaire (Labo. L.R.M.F.); fiche de moyenne des analyses | A.Bocquet | 91.105 | 8 | 0.0933 | 0.1867 | 0.214 | 0.3217 | 0.0143 | 0.0013 | 0 | 0.0367 | 0.0367 | 0.0067 | 0 | 0.0203 |  | L.R.M.F. | 14009.M
INV_5747 | CREMIEU |  | Notre-Dame-de-la-Salette | 38 | NORD DAUPHINE | FRANCE | CREMIEU | 210 | 0 | 0 |  |  | E.463.1 |  |  |  |  | O |  | En 1904, une tombe a été ouverte près de la chapelle Notre-Dame-de-la-Salette (inhumation?) | Analyse élémentaire n°3 | SEPULTURE |  |  | EPINGLE |  |  |  | 0 | 69.5 | 0 | 0 | Diam. tête: 2,3cm | [6 empty] | Epingle à renflement fusiforme nervuré, à collerettes mobiles et tête en trompette |  | BF. pha. anc. - | Anal. élément. - | Champs d'urnes - |  | Musée de Fourvière, Lyon | Verney A., 1994 (analyse élémentaire) | Analyse élémentaire (Labo. L.R.M.F.) | A.Bocquet | 91.935 | 7.2 | 0.08 | 0.15 | 0.218 | 0.378 | 0.011 | 0.001 | 0 | 0.03 | 0.01 | 0 | 0 | 0.017 |  | L.R.M.F. | 14009.3
INV_5746 | CREMIEU |  | Notre-Dame-de-la-Salette | 38 | NORD DAUPHINE | FRANCE | CREMIEU | 210 | 0 | 0 |  |  | E.463.1 |  |  |  |  | O |  | En 1904, une tombe a été ouverte près de la chapelle Notre-Dame-de-la-Salette (inhumation?) | Analyse élémentaire n°2 | SEPULTURE |  |  | EPINGLE |  |  |  | 0 | 69.5 | 0 | 0 | Diam. tête: 2,3cm | [6 empty] | Epingle à renflement fusiforme nervuré, à collerettes mobiles et tête en trompette |  | BF. pha. anc. - | Anal. élément. - | Champs d'urnes - |  | Musée de Fourvière, Lyon | Verney A., 1994 (analyse élémentaire) | Analyse élémentaire (Labo. L.R.M.F.) | A.Bocquet | 90.267 | 8.7 | 0.1 | 0.24 | 0.264 | 0.3 | 0.015 | 0.001 | 0 | 0.04 | 0.08 | 0.01 | 0 | 0.023 |  | L.R.M.F. | 14009.2
INV_4494 | CREMIEU |  | Notre-Dame-de-la-Salette | 38 | NORD DAUPHINE | FRANCE | CREMIEU | 210 | 0 | 0 |  |  | E.463.4 |  |  |  |  | O |  | En 1904, une tombe a été ouverte près de la chapelle Notre-Dame-de-la-Salette (inhumation?) | Analyse élémentaire | SEPULTURE |  |  | AGRAFE |  |  |  | 0 | 8.2 | 2.1 | 0 | [7 empty] | 1 agrafe de ceinture, en bronze coulé, de forme allongée, marquée d'une nervure centrale et à extrémité ajourée circulaire |  | BF. pha. anc. - | Anal. élément. - | Champs d'urnes - |  | Musée de Fourvière, Lyon | Verney A., 1994 (analyse élémentaire) | Analyse élémentaire (Labo. L.R.M.F.) | A.Bocquet | 87.893 | 11.6 | 0.06 | 0.08 | 0.21 | 0.078 | 0.024 | 0.002 | 0 | 0.09 | 0.03 | 0.01 | 0 | 0.013 |  | L.R.M.F. | 14010
INV_4493 | CREMIEU |  | Notre-Dame-de-la-Salette | 38 | NORD DAUPHINE | FRANCE | CREMIEU | 210 | 0 | 0 |  |  | E.463.1 |  |  |  |  | O |  | En 1904, une tombe a été ouverte près de la chapelle Notre-Dame-de-la-Salette (inhumation?) | Analyse élémentaire n°1 | SEPULTURE |  |  | EPINGLE |  |  |  | 0 | 69.5 | 0 | 0 | Diam. tête: 2,3cm | [6 empty] | Epingle à renflement fusiforme nervuré, à collerettes mobiles et tête en trompette |  | BF. pha. anc. - | Anal. élément. - | Champs d'urnes - |  | Musée de Fourvière, Lyon | Verney A., 1994 (analyse élémentaire) | Analyse élémentaire (Labo. L.R.M.F.) | A.Bocquet | 91.113 | 8.1 | 0.1 | 0.17 | 0.16 | 0.287 | 0.017 | 0.002 | 0 | 0.04 | 0.02 | 0.01 | 0 | 0.021 |  | L.R.M.F. | 14009.1
INV_0024 | DAUPHINE |  |  |  |  | FRANCE |  | 0 | 0 | 0 |  |  | D.67.3.59 |  |  | O |  | O |  | Provenance inconnue avec un n° d'inventaire très ancien; on suppose de la région de Grenoble. Donateurs: MM. Debelle, Charvet, Pina ou inconnus. A rapprocher des haches suisses du canton de Vaud ou de celle de Montmorot (Jura) | Analyse élémentaire n°1 | OBJET ISOLE | OUTILLAGE | HACHE PLATE | HACHE PLATE | trapézoïdal |  | cuivre | 0 | 17.3 | 8.5 | 1.7 |  | note_5: Entier | Hache plate, de forme trapézoïdale, de section rectangulaire, au tranchant arrondi et au talon rectiligne, probablement en cuivre (métal noirci) |  | Néo. fin/Chalco -Br. ancien - | Anal. élément. - |  | HACHE PLATE | Musée Dauphinois. Coll. M.D. D.67.3.59 (ex coll. B.M. Grenoble n°136) | Bocquet A., 1969 et 1969-70. Catalogue M.D. | Pas de nom de laboratoire pour l'analyse élémentaire | A.Bocquet | 99.2779 | 0 | 0.4418 | 0 | 0.0665 | 0 | 0.0077 | 0 | 0 | 2.1833 | 0.01 | 0 | 0 | 0.004
INV_0884 | DOMANCY |  |  | 74 | CHABLAIS-FAUCIG | FRANCE | SALLANCHES | 0 | 0 | 0 |  |  | 897.162 |  |  | O |  | O |  | Trouv. avant 1857, sans provenance plus précise; était-ce le dépôt? | Analyse élémentaire | OBJET ISOLE | OUTILLAGE | H. A AIL. MED. LONG | H. A AIL. MED. | à ailerons |  | bronze | 0 | 18.4 | 0 | 4.3 | Larg. ailerons: 4,6cm; larg. tranchant: 5,6cm | note_5: Entier | Hache à ailerons médians, du type d'"Allevard". Le corps est parallélépipédique, peu cintré. Les ailerons allongés se prolongent jusqu'au tranchant et sont peu couvrants. L'un est brisé. Le tranchant est modérément élargi et martelé. Le | sommet arrondi porte une encoche centrale et petite. Finition soignée | BF. pha. anc. - | Anal. élément. - | Alpin - | H. A AIL. MEDIANS | Musée Savoisien | Revon L., 1878. La Haute-Savoie avant les Romains. p. 35 (fig. 137); Pernat C., 1940. Mém. et Doc. Acad. Faucigny. t. 2. p. 54; Bocquet A. et Lebascle M.C., 1976; Oberkampf M., 1984 (biblio.); Verney A., 1994 (analyse élémentaire) | Dessin: A. Bocquet; analyse élémentaire (Labo. L.R.M.F.) | A.Bocquet | 89.686 | 9.5 | 0.11 | 0.13 | 0.361 | 0.062 | 0.04 | 0.002 | 0 | 0.06 | 0.04 | 0.03 | 0 | 0.039 |  | L.R.M.F. | 14023
INV_7524 | DOUVAINE |  | Vers les Portes | 74 | CHABLAIS-FAUCIG | FRANCE | DOUVAINE | 430 | 0 | 0 |  |  | 6953 |  |  |  |  | O |  | Une nécropole, située sur le plateau morainique à l'extrémité ouest de Douvaine à 4km du port de Tougues fut l'objet d'une fouille de sauvetage partiel de fév. à juin 1913, dans une carrière de gravier en exploitation. Six tombes (deux | incinérations et quatre inhumations) ont été repérées à 60 ou 80cm prof. et fouillées systématiquement par MM. Hugonnet, Pittard, Bovy et Lagotala. Le matériel a été acquis par le Musée d'Art et d'Histoire de Genève en 1914 | SEPULTURE |  |  | EPINGLE |  |  |  | 0 | 0 | 0 | 0 | [7 empty] | Tombe 1: épingle à tête cylindro-conique | Analyse élémentaire n°3 | BF. pha. moy. - | Anal. élément. - | Champs d'urnes - |  | Musée Art et Hist. Genève | Verney A., 1994 (analyse élémentaire) | Dessin: A. Bocquet; analyse élémentaire (Labo. L.R.M.F.); fiche de moyenne des analyses | A.Bocquet | 89.1705 | 10 | 0.1 | 0.12 | 0.2555 | 0.1025 | 0.018 | 0.004 | 0 | 0.08 | 0.16 | 0.03 | 0 | 0.0395 |  | L.R.M.F. | 14036.M
INV_5748 | DOUVAINE |  | Vers les Portes | 74 | CHABLAIS-FAUCIG | FRANCE | DOUVAINE | 430 | 0 | 0 |  |  | 6953 |  |  |  |  | O |  | Une nécropole, située sur le plateau morainique à l'extrémité ouest de Douvaine à 4km du port de Tougues fut l'objet d'une fouille de sauvetage partiel de fév. à juin 1913, dans une carrière de gravier en exploitation. Six tombes (deux | incinérations et quatre inhumations) ont été repérées à 60 ou 80cm prof. et fouillées systématiquement par MM. Hugonnet, Pittard, Bovy et Lagotala. Le matériel a été acquis par le Musée d'Art et d'Histoire de Genève en 1914 | SEPULTURE |  |  | EPINGLE |  |  |  | 0 | 0 | 0 | 0 | [7 empty] | Tombe 1: épingle à tête cylindro-conique | Analyse élémentaire n°2 | BF. pha. anc. -BF. pha. moy. - | Anal. élément. - | Champs d'urnes - |  | Musée Art et Hist. Genève | Verney A., 1994 (analyse élémentaire) | Analyse élémentaire (Labo. L.R.M.F.) | A.Bocquet | 88.725 | 10.6 | 0.08 | 0.1 | 0.21 | 0.096 | 0.025 | 0.005 | 0 | 0.08 | 0.1 | 0.02 | 0 | 0.039 |  | L.R.M.F. | 14036.2
INV_4495 | DOUVAINE |  | Vers les Portes | 74 | CHABLAIS-FAUCIG | FRANCE | DOUVAINE | 430 | 0 | 0 |  |  | 6953 |  |  |  |  | O |  | Une nécropole, située sur le plateau morainique à l'extrémité ouest de Douvaine à 4km du port de Tougues fut l'objet d'une fouille de sauvetage partiel de fév. à juin 1913, dans une carrière de gravier en exploitation. Six tombes (deux | incinérations et quatre inhumations) ont été repérées à 60 ou 80cm prof. et fouillées systématiquement par MM. Hugonnet, Pittard, Bovy et Lagotala. Le matériel a été acquis par le Musée d'Art et d'Histoire de Genève en 1914 | SEPULTURE |  |  | EPINGLE |  |  |  | 0 | 0 | 0 | 0 | [7 empty] | Tombe 1: épingle à tête cylindro-conique | Analyse élémentaire n°1 | BF. pha. moy. - | Anal. élément. - | Champs d'urnes - |  | Musée Art et Hist. Genève | Verney A., 1994 (analyse élémentaire) | Dessin: A. Bocquet; analyse élémentaire (Labo. L.R.M.F.) | A.Bocquet | 89.636 | 9.4 | 0.12 | 0.14 | 0.301 | 0.109 | 0.011 | 0.003 | 0 | 0.08 | 0.22 | 0.04 | 0 | 0.04 |  | L.R.M.F. | 14036.1
INV_5910 | DRUMETTAZ-CLARAFOND | DRUMETTAZ |  | 73 | SAVOIE PROPRE | FRANCE | DRUMETTAZ-CLARAFOND | 270 | 0 | 0 |  |  | 897.151 |  |  |  |  | O |  | Trouv., au printemps 1862, d'une cachette de fondeur par un cultivateur qui défrichait un bois de chênes, situé à 500m du village. Le sol avait été recouvert par une avalanche de pierres | Analyse élémentaire n°3 | DEPOT |  |  | EPINGLE |  |  |  | 0 | 0 | 0 | 0 | [7 empty] | Epingle à tête cylindro-conique |  | BF. pha. moy. - | Anal. élément. - |  |  | Musée Savoisien | Verney A., 1994 (analyse élémentaire) | Analyse élémentaire (Labo. L.R.M.F.); fiche de moyenne des analyses | A.Bocquet | 89.8815 | 9.3 | 0.045 | 0.155 | 0.461 | 0.052 | 0.022 | 0.002 | 0 | 0.075 | 0.03 | 0.01 | 0 | 0.0415 |  | L.R.M.F. | 14014.M
INV_5909 | DRUMETTAZ-CLARAFOND | DRUMETTAZ |  | 73 | SAVOIE PROPRE | FRANCE | DRUMETTAZ-CLARAFOND | 270 | 0 | 0 |  |  | 897.145.1 |  |  |  |  | O |  | Trouv., au printemps 1862, d'une cachette de fondeur par un cultivateur qui défrichait un bois de chênes, situé à 500m du village. Le sol avait été recouvert par une avalanche de pierres | Analyse élémentaire n°3 | DEPOT |  |  | EPINGLE |  |  |  | 0 | 0 | 0 | 0 | [7 empty] | Epingle à tête discoïdale biconvexe (tête en disque), avec tige tordue |  | BF. pha. moy. - | Anal. élément. - |  |  | Musée Savoisien | Mme Combier J., 1972; Verney A., 1994 (analyse élémentaire) | Analyse élémentaire (Labo. L.R.M.F.); fiche de moyenne des analyses | A.Bocquet | 91.751 | 7.35 | 0.055 | 0.145 | 0.475 | 0.144 | 0.0105 | 0.002 | 0 | 0.045 | 0.01 | 0.015 | 0 | 0.0425 |  | L.R.M.F. | 14012.M
INV_5750 | DRUMETTAZ-CLARAFOND | DRUMETTAZ |  | 73 | SAVOIE PROPRE | FRANCE | DRUMETTAZ-CLARAFOND | 270 | 0 | 0 |  |  | 897.151 |  |  |  |  | O |  | Trouv., au printemps 1862, d'une cachette de fondeur par un cultivateur qui défrichait un bois de chênes, situé à 500m du village. Le sol avait été recouvert par une avalanche de pierres | Analyse élémentaire n°2 | DEPOT |  |  | EPINGLE |  |  |  | 0 | 0 | 0 | 0 | [7 empty] | Epingle à tête cylindro-conique |  | BF. pha. moy. - | Anal. élément. - |  |  | Musée Savoisien | Verney A., 1994 (analyse élémentaire) | Analyse élémentaire (Labo. L.R.M.F.) | A.Bocquet | 89.702 | 9.5 | 0.04 | 0.15 | 0.45 | 0.051 | 0.021 | 0.002 | 0 | 0.08 | 0.03 | 0.01 | 0 | 0.044 |  | L.R.M.F. | 14014.2
INV_5749 | DRUMETTAZ-CLARAFOND | DRUMETTAZ |  | 73 | SAVOIE PROPRE | FRANCE | DRUMETTAZ-CLARAFOND | 270 | 0 | 0 |  |  | 897.145.1 |  |  |  |  | O |  | Trouv., au printemps 1862, d'une cachette de fondeur par un cultivateur qui défrichait un bois de chênes, situé à 500m du village. Le sol avait été recouvert par une avalanche de pierres | Analyse élémentaire n°2 | DEPOT |  |  | EPINGLE |  |  |  | 0 | 0 | 0 | 0 | [7 empty] | Epingle à tête discoïdale biconvexe (tête en disque), avec tige tordue |  | BF. pha. moy. - | Anal. élément. - |  |  | Musée Savoisien | Mme Combier J., 1972; Verney A., 1994 (analyse élémentaire) | Analyse élémentaire (Labo. L.R.M.F.) | A.Bocquet | 91.633 | 7.2 | 0.04 | 0.11 | 0.842 | 0.103 | 0.01 | 0.002 | 0 | 0.05 | 0.01 | 0.02 | 0 | 0.03 |  | L.R.M.F. | 14012.2
INV_4620 | DRUMETTAZ-CLARAFOND | DRUMETTAZ |  | 73 | SAVOIE PROPRE | FRANCE | DRUMETTAZ-CLARAFOND | 270 | 0 | 0 |  |  | P | F |  |  |  | O |  |  | Analyse élémentaire | DEPOT |  |  | LINGOT |  |  |  | 0 | 0 | 0 | 0 | [7 empty] | Fragment de lingot n°1205 |  | BF. pha. moy. - | Anal. élément. - |  |  | Musée Savoisien | Junghans S., Sangmeister E. et Schröder M., 1968 (analyse élémentaire) | Analyse élémentaire (Labo. Stuttgart) | A.Bocquet | 99.77 | 0.02 | 0 | 0.4 | 0.03 | 0.14 | 0 | 0 | 0 | 0.01 | 0 | 0 | 0 | 0.7 |  | STUTTGART | 7837
INV_4541 | DRUMETTAZ-CLARAFOND | DRUMETTAZ |  | 73 | SAVOIE PROPRE | FRANCE | DRUMETTAZ-CLARAFOND | 270 | 0 | 0 |  |  | 897.161 |  |  |  |  | O |  | Trouv., au printemps 1862, d'une cachette de fondeur par un cultivateur qui défrichait un bois de chênes, situé à 500m du village. Le sol avait été recouvert par une avalanche de pierres | Analyse élémentaire | DEPOT |  |  | LINGOT |  |  |  | 0 | 0 | 0 | 0 | [7 empty] | Lingot plano-convexe |  | BF. pha. moy. - | Anal. élément. - |  |  | Musée Savoisien | Verney A., 1994 (analyse élémentaire) | Analyse élémentaire (Labo. L.R.M.F.) | A.Bocquet | 97.226 | 0 | 0.05 | 0.15 | 1.18 | 0.032 | 0.58 | 0.001 | 0 | 0.13 | 0.41 | 0.34 | 0 | 0.031 |  | L.R.M.F. | 14047
INV_4509 | DRUMETTAZ-CLARAFOND | DRUMETTAZ |  | 73 | SAVOIE PROPRE | FRANCE | DRUMETTAZ-CLARAFOND | 270 | 0 | 0 |  |  | 897.161.b |  |  |  |  | O |  | Trouv., au printemps 1862, d'une cachette de fondeur par un cultivateur qui défrichait un bois de chênes, situé à 500m du village. Le sol avait été recouvert par une avalanche de pierres | Analyse élémentaire | DEPOT |  |  | LINGOT |  |  |  | 0 | 0 | 0 | 0 | [7 empty] | Lingot plano-convexe |  | BF. pha. moy. - | Anal. élément. - |  |  | Musée Savoisien | Verney A., 1994 (analyse élémentaire) | Analyse élémentaire (Labo. L.R.M.F.) | A.Bocquet | 96.131 | 0 | 2.64 | 0.83 | 0.072 | 0.168 | 0 | 0.001 | 0 | 0.19 | 0.11 | 0.03 | 0 | 0.018 |  | L.R.M.F. | 14022
INV_4508 | DRUMETTAZ-CLARAFOND | DRUMETTAZ |  | 73 | SAVOIE PROPRE | FRANCE | DRUMETTAZ-CLARAFOND | 270 | 0 | 0 |  |  | 897.161.a |  |  |  |  | O |  | Trouv., au printemps 1862, d'une cachette de fondeur par un cultivateur qui défrichait un bois de chênes, situé à 500m du village. Le sol avait été recouvert par une avalanche de pierres | Analyse élémentaire | DEPOT |  |  | LINGOT |  |  |  | 0 | 0 | 0 | 0 | [7 empty] | Lingot plano-convexe |  | BF. pha. moy. - | Anal. élément. - |  |  | Musée Savoisien | Verney A., 1994 (analyse élémentaire) | Analyse élémentaire (Labo. L.R.M.F.) | A.Bocquet | 97.846 | 0.1 | 0.08 | 0.26 | 0.961 | 0.04 | 0.026 | 0.001 | 0 | 0.18 | 0.39 | 0.23 | 0 | 0.066 |  | L.R.M.F. | 14021
INV_4507 | DRUMETTAZ-CLARAFOND | DRUMETTAZ |  | 73 | SAVOIE PROPRE | FRANCE | DRUMETTAZ-CLARAFOND | 270 | 0 | 0 |  |  | 897.161 |  |  |  |  | O |  | Trouv., au printemps 1862, d'une cachette de fondeur par un cultivateur qui défrichait un bois de chênes, situé à 500m du village. Le sol avait été recouvert par une avalanche de pierres | Analyse élémentaire | DEPOT |  |  | LINGOT |  |  |  | 0 | 0 | 0 | 0 | [7 empty] | Lingot plano-convexe |  | BF. pha. moy. - | Anal. élément. - |  |  | Musée Savoisien | Verney A., 1994 (analyse élémentaire) | Analyse élémentaire (Labo. L.R.M.F.) | A.Bocquet | 95.606 | 0.1 | 0.8 | 0.37 | 1.69 | 0.024 | 0.049 | 0.003 | 0 | 0.07 | 0.72 | 0.58 | 0 | 0.058 |  | L.R.M.F. | 14020
INV_4506 | DRUMETTAZ-CLARAFOND | DRUMETTAZ |  | 73 | SAVOIE PROPRE | FRANCE | DRUMETTAZ-CLARAFOND | 270 | 0 | 0 |  |  | 897.152 |  |  |  |  | O |  | Trouv., au printemps 1862, d'une cachette de fondeur par un cultivateur qui défrichait un bois de chênes, situé à 500m du village. Le sol avait été recouvert par une avalanche de pierres | Analyse élémentaire | DEPOT |  |  | LINGOT |  |  |  | 0 | 0 | 0 | 0 | [7 empty] | Lingot-barre |  | BF. pha. moy. - | Anal. élément. - |  |  | Musée Savoisien | Verney A., 1994 (analyse élémentaire) | Analyse élémentaire (Labo. L.R.M.F.) | A.Bocquet | 88.339 | 10.4 | 0.5 | 0.4 | 0.096 | 0.219 | 0.002 | 0.001 | 0 | 0.1 | 0.02 | 0 | 0 | 0.023 |  | L.R.M.F. | 14019
INV_4505 | DRUMETTAZ-CLARAFOND | DRUMETTAZ |  | 73 | SAVOIE PROPRE | FRANCE | DRUMETTAZ-CLARAFOND | 270 | 0 | 0 |  |  | 897.156 | F |  |  |  | O |  | Trouv., au printemps 1862, d'une cachette de fondeur par un cultivateur qui défrichait un bois de chênes, situé à 500m du village. Le sol avait été recouvert par une avalanche de pierres | Analyse élémentaire | DEPOT |  |  | H. A AIL. SUBTE |  |  |  | 0 | 0 | 0 | 0 | [7 empty] | Fragment de tranchant de hache en bronze |  | BF. pha. moy. - | Anal. élément. - |  |  | Musée Savoisien | Verney A., 1994 (analyse élémentaire) | Analyse élémentaire (Labo. L.R.M.F.) | A.Bocquet | 88.723 | 10.8 | 0.02 | 0.07 | 0.279 | 0.031 | 0.011 | 0.001 | 0 | 0.06 | 0.03 | 0.01 | 0 | 0.025 |  | L.R.M.F. | 14018
INV_4504 | DRUMETTAZ-CLARAFOND | DRUMETTAZ |  | 73 | SAVOIE PROPRE | FRANCE | DRUMETTAZ-CLARAFOND | 270 | 0 | 0 |  |  |  | F |  |  |  | O |  | Trouv., au printemps 1862, d'une cachette de fondeur par un cultivateur qui défrichait un bois de chênes, situé à 500m du village. Le sol avait été recouvert par une avalanche de pierres | Analyse élémentaire | DEPOT |  |  | BRACELET |  |  |  | 0 | 0 | 0 | 0 | [7 empty] | Fragment de bracelet massif à petits tampons, du type "Drumettaz" |  | BF. pha. moy. - | Anal. élément. - |  |  | Musée Savoisien | Verney A., 1994 (analyse élémentaire) | Analyse élémentaire (Labo. L.R.M.F.) | A.Bocquet | 89.908 | 9.5 | 0.03 | 0.09 | 0.364 | 0.065 | 0.005 | 0.001 | 0 | 0.04 | 0.01 | 0 | 0 | 0.027 |  | L.R.M.F. | 14017
INV_4503 | DRUMETTAZ-CLARAFOND | DRUMETTAZ |  | 73 | SAVOIE PROPRE | FRANCE | DRUMETTAZ-CLARAFOND | 270 | 0 | 0 |  |  | 897.158 | F |  |  |  | O |  | Trouv., au printemps 1862, d'une cachette de fondeur par un cultivateur qui défrichait un bois de chênes, situé à 500m du village. Le sol avait été recouvert par une avalanche de pierres | Analyse élémentaire | DEPOT |  |  | FAUCILLE |  |  |  | 0 | 0 | 0 | 0 | [7 empty] | Fragment de faucille à bord convexe |  | BF. pha. moy. - | Anal. élément. - |  |  | Musée Savoisien | Verney A., 1994 (analyse élémentaire) | Analyse élémentaire (Labo. L.R.M.F.) | A.Bocquet | 90.397 | 8.8 | 0.05 | 0.11 | 0.451 | 0.127 | 0.012 | 0.002 | 0 | 0.06 | 0 | 0.01 | 0 | 0.041 |  | L.R.M.F. | 14016
INV_4502 | DRUMETTAZ-CLARAFOND | DRUMETTAZ |  | 73 | SAVOIE PROPRE | FRANCE | DRUMETTAZ-CLARAFOND | 270 | 0 | 0 |  |  | 897.157 | F |  |  |  | O |  | Trouv., au printemps 1862, d'une cachette de fondeur par un cultivateur qui défrichait un bois de chênes, situé à 500m du village. Le sol avait été recouvert par une avalanche de pierres | Analyse élémentaire | DEPOT |  |  | FAUCILLE |  |  |  | 0 | 0 | 0 | 0 | [7 empty] | Fragment de faucille à bord convexe |  | BF. pha. moy. - | Anal. élément. - |  |  | Musée Savoisien | Verney A., 1994 (analyse élémentaire) | Analyse élémentaire (Labo. L.R.M.F.) | A.Bocquet | 89.766 | 8.8 | 0.04 | 0.12 | 1.1 | 0.054 | 0.026 | 0.002 | 0 | 0.08 | 0.04 | 0.01 | 0 | 0.042 |  | L.R.M.F. | 14015
INV_4501 | DRUMETTAZ-CLARAFOND | DRUMETTAZ |  | 73 | SAVOIE PROPRE | FRANCE | DRUMETTAZ-CLARAFOND | 270 | 0 | 0 |  |  | 897.151 |  |  |  |  | O |  | Trouv., au printemps 1862, d'une cachette de fondeur par un cultivateur qui défrichait un bois de chênes, situé à 500m du village. Le sol avait été recouvert par une avalanche de pierres | Analyse élémentaire n°1 | DEPOT |  |  | EPINGLE |  |  |  | 0 | 0 | 0 | 0 | [7 empty] | Epingle à tête cylindro-conique |  | BF. pha. moy. - | Anal. élément. - | Alpin - |  | Musée Savoisien | Verney A., 1994 (analyse élémentaire) | Analyse élémentaire (Labo. L.R.M.F.) | A.Bocquet | 90.061 | 9.1 | 0.05 | 0.16 | 0.472 | 0.053 | 0.023 | 0.002 | 0 | 0.07 | 0.03 | 0.01 | 0 | 0.039 |  | L.R.M.F. | 14014.1
INV_4500 | DRUMETTAZ-CLARAFOND | DRUMETTAZ |  | 73 | SAVOIE PROPRE | FRANCE | DRUMETTAZ-CLARAFOND | 270 | 0 | 0 |  |  | 897.149 | F |  |  |  | O |  | Trouv., au printemps 1862, d'une cachette de fondeur par un cultivateur qui défrichait un bois de chênes, situé à 500m du village. Le sol avait été recouvert par une avalanche de pierres | Analyse élémentaire | DEPOT |  |  | BRACELET |  |  |  | 0 | 0 | 0 | 0 | [7 empty] | Fragment de bracelet massif à petits tampons, du type "Drumettaz", de section triangulaire |  | BF. pha. moy. - | Anal. élément. - |  |  | Musée Savoisien | Verney A., 1994 (analyse élémentaire) | Analyse élémentaire (Labo. L.R.M.F.) | A.Bocquet | 84.491 | 13.8 | 0.07 | 0.46 | 0.029 | 1.12 | 0.001 | 0.001 | 0 | 0 | 0.01 | 0 | 0 | 0.018 |  | L.R.M.F. | 14013
INV_4499 | DRUMETTAZ-CLARAFOND | DRUMETTAZ |  | 73 | SAVOIE PROPRE | FRANCE | DRUMETTAZ-CLARAFOND | 270 | 0 | 0 |  |  | 897.145.1 |  |  |  |  | O |  | Trouv., au printemps 1862, d'une cachette de fondeur par un cultivateur qui défrichait un bois de chênes, situé à 500m du village. Le sol avait été recouvert par une avalanche de pierres | Analyse élémentaire n°1 | DEPOT |  |  | EPINGLE |  |  |  | 0 | 0 | 0 | 0 | [7 empty] | Epingle à tête discoïdale biconvexe (tête en disque), avec tige tordue |  | BF. pha. moy. - | Anal. élément. - | Alpin - |  | Musée Savoisien | Mme Combier J., 1972; Verney A., 1994 (analyse élémentaire) | Analyse élémentaire (Labo. L.R.M.F.) | A.Bocquet | 91.869 | 7.5 | 0.07 | 0.18 | 0.108 | 0.185 | 0.011 | 0.002 | 0 | 0.04 | 0.01 | 0.01 | 0 | 0.055 |  | L.R.M.F. | 14012.1
INV_4112 | DRUMETTAZ-CLARAFOND | DRUMETTAZ |  | 73 | SAVOIE PROPRE | FRANCE | DRUMETTAZ-CLARAFOND | 270 | 0 | 0 |  |  | C | F |  |  |  | O |  |  | Analyse élémentaire | DEPOT |  |  | LINGOT |  |  |  | 0 | 0 | 0 | 0 | [7 empty] | Fragment de lingot n°1193 |  | BF. pha. moy. - | Anal. élément. - |  |  | Musée Savoisien | Junghans S., Sangmeister E. et Schröder M., 1968 (analyse élémentaire) | Analyse élémentaire (Labo. Stuttgart) | A.Bocquet | 99.333 | 0.02 | 0 | 0.08 | 0.11 | 0.17 | 0.007 | 0 | 0 | 0.11 | 0 | 0.17 | 0 | 0.04 |  | STUTTGART | 7825
INV_3508 | DRUMETTAZ-CLARAFOND | DRUMETTAZ |  | 73 | SAVOIE PROPRE | FRANCE | DRUMETTAZ-CLARAFOND | 270 | 0 | 0 |  |  | B | F |  |  |  | O |  |  | Analyse élémentaire | DEPOT |  |  | LINGOT |  |  |  | 0 | 0 | 0 | 0 | [7 empty] | Fragment de lingot n°1192 |  | BF. pha. moy. - | Anal. élément. - |  |  | Musée Savoisien | Junghans S., Sangmeister E. et Schröder M., 1968 (analyse élémentaire) | Analyse élémentaire (Labo. Stuttgart) | A.Bocquet | 98.7937 | 0 | 0.33 | 0.64 | 0.0563 | 0.13 | 0.005 | 0 | 0 | 0.27 | 0 | 0 | 0 | 0 |  | STUTTGART | 7824
INV_3494 | DRUMETTAZ-CLARAFOND | DRUMETTAZ |  | 73 | SAVOIE PROPRE | FRANCE | DRUMETTAZ-CLARAFOND | 270 | 0 | 0 |  |  | J | F |  |  |  | O |  |  | Analyse élémentaire | DEPOT |  |  | LINGOT |  |  |  | 0 | 0 | 0 | 0 | [7 empty] | Fragment de lingot n°1199 |  | BF. pha. moy. - | Anal. élément. - |  |  | Musée Savoisien | Junghans S., Sangmeister E. et Schröder M., 1968 (analyse élémentaire) | Analyse élémentaire (Labo. Stuttgart) | A.Bocquet | 97.99 | 1.85 | 0 | 0.07 | 0.08 | 0.01 | 0 | 0 | 0 | 0.22 | 0 | 0 | 0 | 0 |  | STUTTGART | 7831
INV_3485 | DRUMETTAZ-CLARAFOND | DRUMETTAZ |  | 73 | SAVOIE PROPRE | FRANCE | DRUMETTAZ-CLARAFOND | 270 | 0 | 0 |  |  | H | F |  |  |  | O |  |  | Analyse élémentaire | DEPOT |  |  | LINGOT |  |  |  | 0 | 0 | 0 | 0 | [7 empty] | Fragment de lingot n°1198 |  | BF. pha. moy. - | Anal. élément. - |  |  | Musée Savoisien | Junghans S., Sangmeister E. et Schröder M., 1968 (analyse élémentaire) | Analyse élémentaire (Labo. Stuttgart) | A.Bocquet | 99.95 | 0 | 0 | 0 | 0.03 | 0.02 | 0 | 0 | 0 | 0.02 | 0 | 0 | 0 | 0 |  | STUTTGART | 7830
INV_3482 | DRUMETTAZ-CLARAFOND | DRUMETTAZ |  | 73 | SAVOIE PROPRE | FRANCE | DRUMETTAZ-CLARAFOND | 270 | 0 | 0 |  |  | F | F |  |  |  | O |  |  | Analyse élémentaire | DEPOT |  |  | LINGOT |  |  |  | 0 | 0 | 0 | 0 | [7 empty] | Fragment de lingot n°1196 |  | BF. pha. moy. - | Anal. élément. - |  |  | Musée Savoisien | Junghans S., Sangmeister E. et Schröder M., 1968 (analyse élémentaire) | Analyse élémentaire (Labo. Stuttgart) | A.Bocquet | 99.923 | 0.06 | 0 | 0 | 0.01 | 0 | 0.007 | 0 | 0 | 0.02 | 0 | 0 | 0 | 0 |  | STUTTGART | 7828
INV_3417 | DRUMETTAZ-CLARAFOND | DRUMETTAZ |  | 73 | SAVOIE PROPRE | FRANCE | DRUMETTAZ-CLARAFOND | 270 | 0 | 0 |  |  | D | F |  |  |  | O |  |  | Analyse élémentaire | DEPOT |  |  | LINGOT |  |  |  | 0 | 0 | 0 | 0 | [7 empty] | Fragment de lingot n°1194 |  | BF. pha. moy. - | Anal. élément. - |  |  | Musée Savoisien | Junghans S., Sangmeister E. et Schröder M., 1968 (analyse élémentaire) | Analyse élémentaire (Labo. Stuttgart) | A.Bocquet | 99.852 | 0.14 | 0 | 0 | 0 | 0 | 0.008 | 0 | 0 | 0.04 | 0 | 0 | 0 | 0 |  | STUTTGART | 7826
INV_3384 | DRUMETTAZ-CLARAFOND | DRUMETTAZ |  | 73 | SAVOIE PROPRE | FRANCE | DRUMETTAZ-CLARAFOND | 270 | 0 | 0 |  |  | E | F |  |  |  | O |  |  | Analyse élémentaire | DEPOT |  |  | LINGOT |  |  |  | 0 | 0 | 0 | 0 | [7 empty] | Fragment de lingot n°1195 |  | BF. pha. moy. - | Anal. élément. - |  |  | Musée Savoisien | Junghans S., Sangmeister E. et Schröder M., 1968 (analyse élémentaire) | Analyse élémentaire (Labo. Stuttgart) | A.Bocquet | 99.26 | 0.02 | 0 | 0.11 | 0.47 | 0.02 | 0.073 | 0 | 0 | 0.15 | 0 | 0.07 | 0 | 0.04 |  | STUTTGART | 7827
INV_3296 | DRUMETTAZ-CLARAFOND | DRUMETTAZ |  | 73 | SAVOIE PROPRE | FRANCE | DRUMETTAZ-CLARAFOND | 270 | 0 | 0 |  |  | A | F |  |  |  | O |  |  | Analyse élémentaire | DEPOT |  |  | LINGOT |  |  |  | 0 | 0 | 0 | 0 | [7 empty] | Fragment de lingot n°1191 |  | BF. pha. moy. - | Anal. élément. - |  |  | Musée Savoisien | Junghans S., Sangmeister E. et Schröder M., 1968 (analyse élémentaire) | Analyse élémentaire (Labo. Stuttgart) | A.Bocquet | 98.605 | 0.08 | 0.1 | 0.15 | 0.63 | 0.02 | 0.025 | 0 | 0 | 0.16 | 0 | 0.17 | 0 | 0.04 |  | STUTTGART | 7823
INV_3173 | DRUMETTAZ-CLARAFOND | DRUMETTAZ |  | 73 | SAVOIE PROPRE | FRANCE | DRUMETTAZ-CLARAFOND | 270 | 0 | 0 |  |  | O | F |  |  |  | O |  |  | Analyse élémentaire | DEPOT |  |  | LINGOT |  |  |  | 0 | 0 | 0 | 0 | [7 empty] | Fragment de lingot n°1204 |  | BF. pha. moy. - | Anal. élément. - |  |  | Musée Savoisien |  | Analyse élémentaire (Labo. Stuttgart) | A.Bocquet | 99.77 | 0.02 | 0 | 0 | 0 | 0 | 0 | 0 | 0 | 0.04 | 0 | 0 | 0 | 0 |  | STUTTGART | 7836
INV_2890 | DRUMETTAZ-CLARAFOND | DRUMETTAZ |  | 73 | SAVOIE PROPRE | FRANCE | DRUMETTAZ-CLARAFOND | 270 | 0 | 0 |  |  | R | F |  |  |  | O |  |  | Analyse élémentaire | DEPOT |  |  | LINGOT |  |  |  | 0 | 0 | 0 | 0 | [7 empty] | Fragment de lingot n°1207 |  | BF. pha. moy. - | Anal. élément. - |  |  | Musée Savoisien | Junghans S., Sangmeister E. et Schröder M., 1968 (analyse élémentaire) | Analyse élémentaire (Labo. Stuttgart) | A.Bocquet | 99.84 | 0.04 | 0 | 0.05 | 0.07 | 0 | 0 | 0 | 0 | 0.05 | 0 | 0 | 0 | 0 |  | STUTTGART | 7839
INV_2348 | DRUMETTAZ-CLARAFOND | DRUMETTAZ |  | 73 | SAVOIE PROPRE | FRANCE | DRUMETTAZ-CLARAFOND | 270 | 0 | 0 |  |  | N | F |  |  |  | O |  |  | Analyse élémentaire | DEPOT |  |  | LINGOT |  |  |  | 0 | 0 | 0 | 0 | [7 empty] | Fragment de lingot n°1203 |  | BF. pha. moy. - | Anal. élément. - |  |  | Musée Savoisien | Junghans S., Sangmeister E. et Schröder M., 1968 (analyse élémentaire) | Analyse élémentaire (Labo. Stuttgart) | A.Bocquet | 88.32 | 5.8 | 0.09 | 0.38 | 1.25 | 0.07 | 0.03 | 0 | 0 | 0.23 | 0 | 0 | 0 | 0.06 |  | STUTTGART | 7835
INV_2192 | DRUMETTAZ-CLARAFOND | DRUMETTAZ |  | 73 | SAVOIE PROPRE | FRANCE | DRUMETTAZ-CLARAFOND | 270 | 0 | 0 |  |  | L | F |  |  |  | O |  |  | Analyse élémentaire | DEPOT |  |  | LINGOT |  |  |  | 0 | 0 | 0 | 0 | [7 empty] | Fragment de lingot n°1201 |  | BF. pha. moy. - | Anal. élément. - |  |  | Musée Savoisien | Junghans S., Sangmeister E. et Schröder M., 1968 (analyse élémentaire) | Analyse élémentaire (Labo. Stuttgart) | A.Bocquet | 99.903 | 0.92 | 0 | 0.05 | 0.02 | 0 | 0.017 | 0 | 0 | 0.17 | 0 | 0 | 0 | 0 |  | STUTTGART | 7833
INV_1189 | DRUMETTAZ-CLARAFOND | DRUMETTAZ |  | 73 | SAVOIE PROPRE | FRANCE | DRUMETTAZ-CLARAFOND | 270 | 0 | 0 |  |  | Q | F |  |  |  | O |  |  | Analyse élémentaire | DEPOT |  |  | LINGOT |  |  |  | 0 | 0 | 0 | 0 | [7 empty] | Fragment de lingot n°1206 |  | BF. pha. moy. - | Anal. élément. - |  |  | Musée Savoisien | Junghans S., Sangmeister E. et Schröder M., 1968 (analyse élémentaire) | Analyse élémentaire (Labo. Stuttgart) | A.Bocquet | 99.853 | 0 | 0 | 0 | 0 | 0.03 | 0.007 | 0 | 0 | 0.01 | 0 | 0 | 0 | 0 |  | STUTTGART | 7838
INV_0574 | DRUMETTAZ-CLARAFOND | DRUMETTAZ |  | 73 | SAVOIE PROPRE | FRANCE | DRUMETTAZ-CLARAFOND | 270 | 0 | 0 |  |  | G | F |  |  |  | O |  |  | Analyse élémentaire | DEPOT |  |  | LINGOT |  |  |  | 0 | 0 | 0 | 0 | [7 empty] | Fragment de lingot n°1197 |  | BF. pha. moy. - | Anal. élément. - |  |  | Musée Savoisien | Junghans S., Sangmeister E. et Schröder M., 1968 (analyse élémentaire) | Analyse élémentaire (Labo. Stuttgart) | A.Bocquet | 98.91 | 0.32 | 0 | 0.26 | 0.28 | 0.18 | 0 | 0 | 0 | 0.14 | 0 | 0.05 | 0 | 0 |  | STUTTGART | 7829
INV_0443 | DRUMETTAZ-CLARAFOND | DRUMETTAZ |  | 73 | SAVOIE PROPRE | FRANCE | DRUMETTAZ-CLARAFOND | 270 | 0 | 0 |  |  | M | F |  |  |  | O |  |  | Analyse élémentaire | DEPOT |  |  | LINGOT |  |  |  | 0 | 0 | 0 | 0 | [7 empty] | Fragment de lingot n°1202 |  | BF. pha. moy. - | Anal. élément. - |  |  | Musée Savoisien | Junghans S., Sangmeister E. et Schröder M., 1968 (analyse élémentaire) | Analyse élémentaire (Labo. Stuttgart) | A.Bocquet | 91.811 | 6.9 | 0 | 0.31 | 0.74 | 0.16 | 0.029 | 0 | 0 | 0.2 | 0 | 0 | 0 | 0.05 |  | STUTTGART | 7834
INV_0189 | DRUMETTAZ-CLARAFOND | DRUMETTAZ |  | 73 | SAVOIE PROPRE | FRANCE | DRUMETTAZ-CLARAFOND | 270 | 0 | 0 |  |  | K | F |  |  |  | O |  |  | Analyse élémentaire | DEPOT |  |  | LINGOT |  |  |  | 0 | 0 | 0 | 0 | [7 empty] | Fragment de lingot n°1200 |  | BF. pha. moy. - | Anal. élément. - |  |  | Musée Savoisien | Junghans S., Sangmeister E. et Schröder M., 1968 (analyse élémentaire) | Analyse élémentaire (Labo. Stuttgart) | A.Bocquet | 99.723 | 0.07 | 0 | 0 | 0.03 | 0.17 | 0.007 | 0 | 0 | 0.08 | 0 | 0 | 0 | 0 |  | STUTTGART | 7832
INV_0914 | ECHELLES LES |  | Grotte des Echelles | 73 | CHARTREUSE | FRANCE | ECHELLES LES | 0 | 0 | 0 | [5 empty] | O |  | O |  | Trouv. en 1961 par M. Savarino à l'entrée de la grande grotte touristique des Echelles près de la voie romaine, dans des conditions inconnues | Analyse élémentaire | OBJET ISOLE | OUTILLAGE | H. A AIL. SUBTERM. | H. A AIL. SUBTE | à ailerons |  | bronze | 776 | 19.5 | 0 | 0 | Larg. au niveau ailerons: 3,6cm et au niveau tranchant: 4,9cm | note_5: Entier | Hache à ailerons subterminaux en bronze (patine vert foncé avec quelques traces d'oxyde). Talon très largement échancré, partie proximale du corps très échancrée. L'épaulement latéral marque nettement sous les ailerons le départ de | la lame. Aspect "italique" frappant, dite des "Terramare" mais lourde | BF. pha. moy. - | Anal. élément. - | Alpin - | H. A AIL.SUBTERM | M. Savarino, Les Echelles (1977) | Mme Combier J., 1972. Bronze en Savoie (fig.); Prieur J., 1977. Savoie antique; Bocquet A. et Desbrosse R., 1977-78 (biblio.); Cellier F., 1992 (biblio.) | A été signalée par erreur par Mme J. Combier (1972) comme faisant partie des collections du Musée Savoisien | A.Bocquet | 88.7 | 8.07 | 1.52 | 0 | 0.69 | 0 | 0 | 0 | 0 | 0 | 0.663 | 0 | 0 | 0
INV_7525 | ETREMBIERES |  | Grotte de Parconnaire | 74 | GENEVOIS | FRANCE | ANNEMASSE | 500 | 0 | 0 |  |  | 12074 |  |  |  |  | O |  | Ou grotte du Chien. Abri de grandes dimensions (prof.: 15m; haut: 8m) d'accès difficile | Analyse élémentaire n°3 | OBJET ISOLE |  |  | COUTEAU | à soie |  | bronze | 0 | 19.4 | 1.7 | 0 | [7 empty] | Couteau à soie perforée et à rivet. Le dos est faiblement arqué. La soie est cylindrique au départ |  | BF. pha. moy. - | Anal. élément. - | Champs d'urnes - |  | Musée Art et Hist. Genève | Verney A., 1994 (analyse élémentaire) | Dessin: A. Bocquet; analyse élémentaire (Labo. L.R.M.F.); fiche de moyenne des analyses | A.Bocquet | 93.4475 | 6.1 | 0.05 | 0.11 | 0.1205 | 0.0945 | 0.005 | 0.002 | 0 | 0.05 | 0.01 | 0.015 | 0 | 0.0455 |  | L.R.M.F. | 14037.M
INV_5751 | ETREMBIERES |  | Grotte de Parconnaire | 74 | GENEVOIS | FRANCE | ANNEMASSE | 500 | 0 | 0 |  |  | 12074 |  |  |  |  | O |  | Ou grotte du Chien. Abri de grandes dimensions (prof.: 15m; haut: 8m) d'accès difficile | Analyse élémentaire n°2 | OBJET ISOLE |  |  | COUTEAU | à soie |  | bronze | 0 | 19.4 | 1.7 | 0 | [7 empty] | Couteau à soie perforée et à rivet. Le dos est faiblement arqué. La soie est cylindrique au départ |  | BF. pha. moy. - | Anal. élément. - | Champs d'urnes - |  | Musée Art et Hist. Genève | Verney A., 1994 (analyse élémentaire) | Dessin: A. Bocquet; analyse élémentaire (Labo. L.R.M.F.) | A.Bocquet | 94.47 | 5.3 | 0.02 | 0.0401 | 0.031 | 0.04 | 0 | 0.001 | 0 | 0.02 | 0.01 | 0.02 | 0 | 0.068 |  | L.R.M.F. | 14037.2
INV_4565 | ETREMBIERES |  | Carrière du Pas de l'Echelle | 74 | GENEVOIS | FRANCE | ANNEMASSE | 500 | 0 | 0 | [5 empty] | O |  | O |  | Ensemble de sept objets ramassés par un ouvrier au cours de son travail dans une des carrières du Pas de l'Echelle et offerts au père du Dr. Bonnier de Saint-Julien-en-Genevois (Age du Bronze). Cet ensemble comporte de plus un | bracelet de l'Age du Fer (non identifiable) Analyse élémentaire | OBJET ISOLE | PARURE | EPINGLE | EPINGLE |  |  |  | 0 | 18.5 | 0 | 0 | Haut. tête: 1,2cm; diam; tête: 0,5cm; diam. tige: 0,35cm | note_5: Entier | Epingle à tête vasiforme, en bronze. La partie globuleuse de la tête est encadrée par 2 disques débordant de même diamètre. La tige est de section circulaire, décorée de 3 groupes de 5 stries circulaires, régulièrement | espacées. L'extrémité de l'épingle est pointue | BF. pha. réc. - | Anal. élément. - | Champs d'urnes - | EPINGLE | Musée Annecy (coll. Bonnier, Saint-Julien-en-Genevois) | Verney A., 1994 (analyse élémentaire) | Analyse élémentaire (Labo. L.R.M.F.) | A.Bocquet | 93.685 | 4.9 | 0.24 | 0.09 | 0.596 | 0.117 | 0.02 | 0.001 | 0 | 0.08 | 0.22 | 0.09 | 0 | 0.041 |  | L.R.M.F. | 13932
INV_4564 | ETREMBIERES |  | Carrière du Pas de l'Echelle | 74 | GENEVOIS | FRANCE | ANNEMASSE | 500 | 0 | 0 | [5 empty] | O |  | O |  | Ensemble de sept objets ramassés par un ouvrier au cours de son travail dans une des carrières du Pas de l'Echelle et offerts au père du Dr. Bonnier de Saint-Julien-en-Genevois (Age du Bronze). Cet ensemble comporte de plus un | bracelet de l'Age du Fer (non identifiable) Analyse élémentaire | OBJET ISOLE | PARURE | EPINGLE | EPINGLE |  |  |  | 0 | 17.5 | 0 | 0 | Diam. tête: 0,8cm; diam. tige: 0,35cm | note_5: Entier | Epingle à tête biconique, en bronze. Elle porte un décor sous le col de 3 séries d'une dizaine de spires, chaque série étant isolée par des chevrons et des croisillons |  | BF. pha. réc. - | Anal. élément. - | Champs d'urnes - | EPINGLE | Musée Annecy (coll. Dr. Bonnier, Saint-Julien-en-Genevois) | Verney A., 1994 (analyse élémentaire) | Analyse élémentaire (Labo. L.R.M.F.) | A.Bocquet | 89.457 | 7.3 | 0.66 | 0.51 | 0.998 | 0.791 | 0.022 | 0.002 | 0 | 0.19 | 0.03 | 0 | 0 | 0.23 |  | L.R.M.F. | 13931
INV_0951 | ETREMBIERES |  | Pas de l'Echelle | 74 | GENEVOIS | FRANCE | ANNEMASSE | 500 | 0 | 0 |  |  | B 5725 |  |  | O |  | O |  | Trouv. dans les carrières du Pas de l'Echelle, en 1893 et acquis par le Musée d'Art et d'Histoire de Genève, le 7 oct. 1893 | Analyse élémentaire | OBJET ISOLE | CERAMIQUE | POTERIE | COUTEAU | à soie | décoré | bronze | 0 | 0 | 0 | 0 |  | note_5: Entier | Couteau à soie perforée (long.: 13,3cm; larg.: 1,6cm; épais.: 0,4cm). La soie est cylindrique puis aplatie dans sa partie proximale perforée d'un trou de rivet. Le dos est très arqué, sans décor. La soie est cassée au niveau du trou | de rivet. Plusieurs fragments d'une très grande jatte | BF. pha. moy. - | Anal. élément. - | Champs d'urnes - | POTERIE | Musée Art et Hist. Genève | Oberkampf M., 1984 (biblio.) et 1997; Verney A., 1994 (analyse élémentaire) | Analyse élémentaire (Labo. L.R.M.F.) | A.Bocquet | 91.628 | 7.6 | 0.06 | 0.16 | 0.237 | 0.151 | 0.002 | 0.002 | 0 | 0.05 | 0.06 | 0.01 | 0 | 0.09 |  | L.R.M.F. | 14038
INV_0948 | ETREMBIERES |  | Pas de l'Echelle | 74 | GENEVOIS | FRANCE | ANNEMASSE | 500 | 0 | 0 |  |  | 2662 |  |  | O |  | O |  | Le Musée d'Art et d'Histoire de Genève a acheté en 1904 une hache provenant sans doute de l'une des excavations qui dominent le sentier du Pas de l'Echelle | Analyse élémentaire | OBJET ISOLE | OUTILLAGE | HAC. A AIL. TERM. | HAC. A AIL. TER | à ailerons |  | bronze | 0 | 15.3 | 6.6 | 0.3 |  | note_5: Entier | Hache à ailerons terminaux, rectangulaire, elle présente un léger rétrécissement au niveau des ailerons très terminaux et très peu développés. Elle s'élargit par un petit épaulement et s'évase jusqu'au tranchant convexe et martelé. Marque | de bronzier | BF. pha. réc. - | Anal. élément. - | Italique - | HAC. A AIL. TERM | Musée Art et Hist. Genève | Oberkampf M., 1984 (biblio.) et 1997; Bocquet A., 1983 et 1991; Willigens M.P., 1991; Verney A., 1994 (analyse élémentaire) | Dessin: A. Bocquet; analyse élémentaire (Labo. L.R.M.F.) | A.Bocquet | 89.366 | 8.6 | 0.67 | 0.28 | 0.637 | 0.37 | 0 | 0.002 | 0 | 0.18 | 0.04 | 0 | 0 | 0.035 |  | L.R.M.F. | 14040
INV_0433 | ETREMBIERES |  | Grotte de Parconnaire | 74 | GENEVOIS | FRANCE | ANNEMASSE | 500 | 0 | 0 |  |  | 12074 |  |  | O |  | O |  | Ou grotte du Chien. Abri de grandes dimensions (prof.: 15m; haut: 8m) d'accès difficile | Analyse élémentaire n°1 | OBJET ISOLE | OUTILLAGE | COUTEAU | COUTEAU | à soie |  | bronze | 0 | 19.4 | 1.7 | 0 |  | note_5: Entier | Couteau à soie perforée et à rivet. Le dos est faiblement arqué. La soie est cylindrique au départ |  | BF. pha. moy. - | Anal. élément. - | Champs d'urnes - | COUTEAU | Musée Art et Hist. Genève | Verney A., 1994 (analyse élémentaire) | Dessin: A. Bocquet; analyse élémentaire (Labo. L.R.M.F.) | A.Bocquet | 92.44 | 6.9 | 0.08 | 0.18 | 0.21 | 0.149 | 0.005 | 0.003 | 0 | 0.08 | 0.01 | 0.01 | 0 | 0.023 |  | L.R.M.F. | 14037.1
INV_8712 | FAVERGES |  | L'Anglannaz ou Englannoz | 74 | GENEVOIS | FRANCE | FAVERGES | 500 | 0 | 0 |  |  | 1975-20 |  |  |  |  | O |  | Trouv. en 1964, dans le ruisseau d'Englanne, coincée dans une fissure de rocher | Analyse élémentaire n°4 (point de prélèvement n°3) | OBJET ISOLE |  |  | HACHE PLATE | trapézoïdal |  | cuivre | 0 | 7 | 2.7 | 0.7 | [7 empty] | Hache plate de forme trapézoïdale. C'est une hache à section biconvexe, au tranchant peu convexe et au talon cassé. Aspect patiné, brun avec des taches plus vertes |  | Néo. fin/Chalco - | Anal. élément. - |  |  | Dépôt fouilles, Viuz-Faverges (n°1975-20) | Mme Combier J., 1977; Prieur J., 1977. Savoie antique; Gallia-Préh., 1977. t. 20, fasc. 2. p. 666; Oberkampf M., 1984; Berretrot F. et Marchat A., 1988 (analyse élémen.); Piccamiglio A. et Duret M., 1985. Les Amis de Viuz-Faverges | Analyse élémentaire (Labo. L.R.M.F.) | A.Bocquet | 99.739 | 0 | 0.1031 | 0.024 | 0.009 | 0.103 | 0.011 | 0 | 0 | 1.3 | 0 | 0 | 0 | 0.011 | Zn, Pb, Sn, Fe, Au | L.R.M.F.
INV_8711 | FAVERGES |  | L'Anglannaz ou Englannoz | 74 | GENEVOIS | FRANCE | FAVERGES | 500 | 0 | 0 |  |  | 1975-20 |  |  |  |  | O |  | Trouv. en 1964, dans le ruisseau d'Englanne, coincée dans une fissure de rocher | Analyse élémentaire n°3 (point de prélèvement n°2) | OBJET ISOLE |  |  | HACHE PLATE | trapézoïdal |  | cuivre | 0 | 7 | 2.7 | 0.7 | [7 empty] | Hache plate de forme trapézoïdale. C'est une hache à section biconvexe, au tranchant peu convexe et au talon cassé. Aspect patiné, brun avec des taches plus vertes |  | Néo. fin/Chalco - | Anal. élément. - |  |  | Dépôt fouilles, Viuz-Faverges (n°1975-20) | Mme Combier J., 1977; Prieur J., 1977. Savoie Antique; Gallia-Préh., 1977. t. 20, fasc. 2. p. 666; Oberkampf M., 1984; Berretrot F. et Marchat A., 1988 (analyse élémen.); Piccamiglio A. et Duret M., 1985. Les Amis de Viuz-Faverges | Analyse élémentaire (Labo. L.R.M.F.) | A.Bocquet | 99.852 | 0 | 0.062 | 0.007 | 0 | 0.06 | 0.008 | 0 | 0 | 0.8 | 0 | 0 | 0 | 0.011 | Zn, Pb, Sn, Fe, Au | L.R.M.F.
INV_8710 | FAVERGES |  | L'Anglannaz ou Englannoz | 74 | GENEVOIS | FRANCE | FAVERGES | 500 | 0 | 0 |  |  | 1975-20 |  |  |  |  | O |  | Trouv. en 1964, dans le ruisseau d'Englanne, coincée dans une fissure de rocher | Analyse élémentaire n°2 (point de prélèvement n°1) | OBJET ISOLE |  |  | HACHE PLATE | trapézoïdal |  | cuivre | 0 | 7 | 2.7 | 0.7 | [7 empty] | Hache plate de forme trapézoïdale. C'est une hache à section biconvexe, au tranchant peu convexe et au talon cassé. Aspect patiné, brun avec des taches plus vertes |  | Néo. fin/Chalco - | Anal. élément. - |  |  | Dépôt fouilles, Viuz-Faverges (n°1975-20) | Mme Combier J., 1977; Prieur J., 1977. Savoie antique; Gallia-Préh., 1977. t. 20, fasc. 2. p. 666; Oberkampf M., 1984; Berretrot F. et Marchat A., 1988 (analyse élément.); Piccamiglio A. et Duret M., 1985. Les Amis de Viuz-Faverges | Analyse élémentaire (Labo. L.R.M.F.) | A.Bocquet | 99.853 | 0 | 0.066 | 0 | 0 | 0.062 | 0.007 | 0 | 0 | 0.91 | 0 | 0 | 0 | 0.012 | Zn, Pb, Sn, As,Fe,Au | L.R.M.F.
INV_0984 | FAVERGES |  | L'Anglannaz ou Englannoz | 74 | GENEVOIS | FRANCE | FAVERGES | 500 | 0 | 0 |  |  | 1975-20 |  |  | O |  | O |  | Trouv. en 1964, dans le ruisseau d'Englanne, coincée dans une fissure de rocher | Analyse élémentaire n°1 | OBJET ISOLE | OUTILLAGE | HACHE PLATE | HACHE PLATE | trapézoïdal |  | cuivre | 0 | 7 | 2.7 | 0.7 |  | note_3: Moulage CDPA; note_5: Entier | Hache plate de forme trapézoïdale. C'est une hache en cuivre à section biconvexe, au tranchant peu convexe et au talon cassé. Aspect patiné, brun avec des taches plus vertes |  | Néo. fin/Chalco - | Anal. élément. - |  | HACHE PLATE | Dépôt fouilles, Viuz-Faverges (n°1975-20) | Mme Combier J., 1977; Prieur J., 1977. Savoie antique; Gallia-Préh., 1977. t. 20, fasc. 2. p. 666; Oberkampf M., 1984; Piccamiglio A. et Duret M., 1985. Les Amis de Viuz-Faverges. n°27 | Pas de nom de laboratoire pour l'analyse élémentaire | A.Bocquet | 99.8035 | 0 | 0.077 | 0 | 0.009 | 0 | 0.0087 | 0 | 0 | 1.0033 | 0 | 0 | 0 | 0.0113
INV_4578 | FONTAINE |  | Barne-Bigou | 38 | VERCORS | FRANCE | FONTAINE | 240 | 0 | 0 |  |  | 67.12.228 |  | O |  | O | O |  | Abri dit aussi Balmes de Fontaine. Fouillée en 1883 par L. Penet, conservateur au Mus. Hist. Nat. Grenoble sur indic. de H. Müller (qui l'a découv. en 1881). De 1888 à 1897, H. Müller explore à nouveau le site. Il fait env. 50m d'est en | ouest et domine la plaine de l'Isère de 40m env. Analyse élémentaire | OBJET de SITEGROTTE - | PARURE | EPINGLE | EPINGLE |  |  |  | 0 | 10.2 | 0 | 0 |  | reconstitué CDPA | dessin CDPA | Moulage CDPA | dépot à Dolomieu | non Entier |  | Epingle à tête biconique |  | BF. pha. moy. - | Anal. élément. - | Champs d'urnes - | EPINGLE | Musée Dauphinois | Verney A., 1994 (analyse élémentaire) | Analyse élémentaire (Labo. L.R.M.F.) | A.Bocquet | 97.806 | 1.1 | 0.1 | 0.08 | 0.679 | 0.042 | 0.041 | 0.002 | 0 | 0.07 | 0.09 | 0.03 | 0 | 0.03 |  | L.R.M.F. | 13998
INV_4584 | FONTAINE-LE-PUITS |  | Tombe A de Müller | 73 | TARENTAISE | FRANCE | MOUTIERS | 1030 | 0 | 0 | [7 empty] | O |  | En mai 1908, au cours de travaux effectués par les frères Chavoutier pour le déplacement d'une façade de leur maison, à la suite de travaux pour la rectification de la route, concernant sans doute l'élargissement de celle-ci, on | mit au jour, à 1m prof., 3 tombes dans la cave même de la maison. H. Müller fit l'étude des tombes. Dans celle-ci, un squelette était sur une dalle, couché dans une position recroquevillée sur le côté gauche; pas de lauze sur la tombe | SEPULTURE |  |  | POIGNARD |  |  |  | 0 | 0 | 0 | 0 | [7 empty] | Lame de poignard très plate et mince (à 5 rivets) | Analyse élémentaire | Néo. fin/Chalco - | Anal. élément. - |  |  | Musée Savoisien (coll. Baron A. Blanc) | Junghans S., Sangmeister E. et Schröder M., 1968 (analyse élémentaire) | Analyse élémentaire (Labo. Stuttgart) | A.Bocquet | 98.546 | 0 | 0.63 | 0.77 | 0 | 0.054 | 0 | 0 | 0 | 0.053 | 0 | 0 | 0 | 0 |  | STUTTGART | 4030
INV_4583 | FONTAINE-LE-PUITS |  | Tombe A de Müller | 73 | TARENTAISE | FRANCE | MOUTIERS | 1030 | 0 | 0 | [7 empty] | O |  | En mai 1908, au cours de travaux effectués par les frères Chavoutier pour le déplacement d'une façade de leur maison, à la suite de travaux pour la rectification de la route, concernant sans doute l'élargissement de celle-ci, on | mit au jour, à 1m prof., 3 tombes dans la cave même de la maison. H. Müller fit l'étude des tombes. Dans celle-ci, un squelette était sur une dalle, couché dans une position recroquevillée sur le côté gauche; pas de lauze sur la tombe | SEPULTURE |  |  | PERLE ou PENDEL |  |  |  | 0 | 0 | 0 | 0 | [7 empty] | Pendeloque (?) en cuivre | Analyse élémentaire | Néo. fin/Chalco - | Anal. élément. - |  |  | Musée Savoisien (coll. Baron A. Blanc) | Junghans S., Sangmeister E. et Schröder M., 1968 (analyse élémentaire) | Analyse élémentaire (Labo. Stuttgart) | A.Bocquet | 100 | 0 | 0 | 0 | 0 | 0 | 0 | 0 | 0 | 0.01 | 0 | 0 | 0 | 0 |  | STUTTGART | 4036
INV_4582 | FONTAINE-LE-PUITS |  | Tombe A de Müller | 73 | TARENTAISE | FRANCE | MOUTIERS | 1030 | 0 | 0 | [7 empty] | O |  | En mai 1908, au cours de travaux effectués par les frères Chavoutier pour le déplacement d'une façade de leur maison, à la suite de travaux pour la rectification de la route, concernant sans doute l'élargissement de celle-ci, on | mit au jour, à 1m prof., 3 tombes dans la cave même de la maison. H. Müller fit l'étude des tombes. Dans celle-ci, un squelette était sur une dalle, couché dans une position recroquevillée sur le côté gauche; pas de lauze sur la tombe | SEPULTURE |  |  | HACHE PLATE |  |  |  | 0 | 0 | 0 | 0 | [7 empty] | Hache plate, en cuivre pur (analyse élémentaire) |  | Néo. fin/Chalco - | Anal. élément. - |  |  | Musée Savoisien (coll. Baron A. Blanc) | Junghans S., Sangmeister E. et Schröder M., 1968 (analyse élémentaire) | Analyse élémentaire (Labo. Stuttgart) | A.Bocquet | 100 | 0 | 0 | 0 | 0 | 0 | 0 | 0 | 0 | 0.65 | 0 | 0 | 0 | 0 |  | STUTTGART | 4026
INV_4557 | GENEVE |  | Maison Buttin-en-l'Ile |  | GENEVE | SUISSE | GENEVE | 380 | 0 | 0 |  |  | 915 |  |  |  |  | O |  |  | Analyse élémentaire | DEPOT |  |  | ANNEAU |  |  |  | 0 | 0 | 0 | 0 | [7 empty] | Anneau |  | BF. pha. anc. - | Anal. élément. - |  |  | Musée Art et Hist. Genève | Verney A., 1994 (analyse élémentaire) | Analyse élémentaire (Labo. L.R.M.F.) | A.Bocquet | 87.262 | 12 | 0.16 | 0.06 | 0.266 | 0.198 | 0 | 0.002 | 0 | 0.03 | 0.01 | 0.03 | 0 | 0.012 |  | L.R.M.F. | 14043
INV_4556 | GENEVE |  | Maison Buttin-en-l'Ile |  | GENEVE | SUISSE | GENEVE | 380 | 0 | 0 |  |  | 912 |  |  |  |  | O |  |  | Analyse élémentaire | DEPOT |  |  | ANNEAU |  |  |  | 0 | 0 | 0 | 0 | [7 empty] | Anneau |  | BF. pha. anc. - | Anal. élément. - |  |  | Musée Art et Hist. Genève | Verney A., 1994 (analyse élémentaire) | Analyse élémentaire (Labo. L.R.M.F.) | A.Bocquet | 87.25 | 12.1 | 0.08 | 0.04 | 0.161 | 0.02 | 0 | 0.002 | 0 | 0.03 | 0.25 | 0.07 | 0 | 0.027 |  | L.R.M.F. | 14042
INV_4555 | GENEVE |  | Maison Buttin-en-l'Ile |  | GENEVE | SUISSE | GENEVE | 380 | 0 | 0 |  |  | 913 |  |  |  |  | O |  |  | Analyse élémentaire | DEPOT |  |  | ANNEAU |  |  |  | 0 | 0 | 0 | 0 | [7 empty] | Anneau |  | BF. pha. anc. - | Anal. élément. - |  |  | Musée Art et Hist. Genève | Verney A., 1994 (analyse élémentaire) | Analyse élémentaire (Labo. L.R.M.F.) | A.Bocquet | 85.689 | 13.3 | 0.13 | 0.17 | 0.411 | 0.056 | 0.039 | 0.002 | 0 | 0.1 | 0.06 | 0.07 | 0 | 0.073 |  | L.R.M.F. | 14041
INV_1108 | GRENOBLE |  |  | 38 | GRESIVAUDAN | FRANCE | GRENOBLE | 210 | 0 | 0 |  |  | P.609 |  |  | O |  | O |  | Fac-similé en laiton | Analyse élémentaire | OBJET ISOLE | OUTILLAGE | H. A AIL. MED. COURT | H. A AIL. MED. | à ailerons |  | bronze | 0 | 18.5 | 3.9 | 0 |  | note_5: Entier | Hache à ailerons médians courts, de forme subrectangulaire, plate, à bords parallèles; la lame s'évase très légèrement vers le tranchant |  | BF. pha. anc. - | Anal. élément. - |  | H. A AIL. MEDIANS | Muséum Hist. Nat. Lyon | Bocquet A., 1969; Verney A., 1994 (analyse élémentaire) | Analyse élémentaire (Labo. L.R.M.F.) | A.Bocquet | 81.948 | 2.7 | 0.11 | 0.25 | 2.42 | 0.187 | 0.098 | 0.002 | 0 | 0.07 | 0.03 | 12.25 | 0 | 0.005 |  | L.R.M.F. | 13985
INV_1105 | GRENOBLE |  |  | 38 | GRESIVAUDAN | FRANCE | GRENOBLE | 210 | 0 | 0 |  |  | 67.12.153 | F |  | O |  | O |  | Provenant des environs immédiats de Grenoble; achetée en 1917 chez un chiffonnier et vendue par un cantonnier municipal | Analyse élémentaire | OBJET ISOLE | ARME | EPEE | EPEE | à soie |  | bronze | 0 | 28.9 | 3.3 | 0.8 |  | note_5: non Entier | Fragment d'épée, à soie fracturée, de section losangique, dont la moitié distale manque ainsi que le bout de la soie. Probablement du type de "Pépinville". On peut voir dans ce fragment le reste d'une épée à lame taillante et à soie à | crochet | BF. pha. anc. - | Anal. élément. - | Italique - | EPEE | Musée Dauphinois. Coll. M.D. 67.12.153 (anc. coll. et don P. Bisch) | Bocquet A., 1969 et 1969-70. Catalogue M.D.; Verney A., 1994 (analyse élémentaire) | Analyse élémentaire (Labo. L.R.M.F.) | A.Bocquet | 91.461 | 7.6 | 0.19 | 0.07 | 0.492 | 0.032 | 0.077 | 0.001 | 0 | 0.07 | 0.03 | 0.02 | 0 | 0.027 |  | L.R.M.F. | 14005
INV_3534 | GRENOBLE (?) |  |  | 38 | GRESIVAUDAN | FRANCE | GRENOBLE | 210 | 0 | 0 |  |  | D.67.3.52 |  |  | O |  | O |  | Proviendrait de Grenoble d'après l'album Revon (archives du Musée des Antiquités Nationales) | Analyse élémentaire | OBJET ISOLE | OUTILLAGE | H. A AIL. MED. COURT | H. A AIL. MED. | à ailerons |  | bronze | 0 | 14 | 4.5 | 2.4 |  | note_5: Entier | Hache à ailerons médians courts, à bords parallèles, de forme rectangulaire, à tranchant un peu évasé obtenu par martelage et à encoche au talon |  | BF. pha. anc. - | Anal. élément. - | Alpin - | H. A AIL. MEDIANS | Musée Dauphinois. Coll. M.D. D.67.3.52 (ex coll. B.M. Grenoble) | Revon L. Album (aux archives M.A.N.) (qui la situe à Grenoble); Bocquet A., 1969 et 1969-70. Catalogue M.D.; Verney A., 1994 (analyse élémentaire) | Analyse élémentaire (Labo. L.R.M.F.) | A.Bocquet | 90.574 | 8.6 | 0.12 | 0.08 | 0.4 | 0.089 | 0.029 | 0.013 | 0 | 0.08 | 0.04 | 0.03 | 0 | 0.025 |  | L.R.M.F. | 13997
INV_1117 | GRESY-SUR-ISERE |  |  | 73 | COMBE DE SAVOIE | FRANCE | GRESY-SUR-ISERE | 313 | 0 | 0 |  |  | 897.142 |  |  | O |  | O |  |  | Analyse élémentaire | OBJET ISOLE | OUTILLAGE | FAUCILLE | FAUCILLE |  |  | bronze | 40 | 10.8 | 2.4 | 0 | Patine vert noirâtre | note_5: Entier | Faucille subrectiligne à nervure médiane et munie d'un bouton d'emmanchement dont la pointe est brisée |  | BF. pha. anc. - | Anal. élément. - | Champs d'urnes - | FAUCILLE | Musée Savoisien (anc. coll. Armand, Grésy) | Chantre E., 1875-76. Statistiques; Combier J., 1972. Bronze en Savoie (fig.); Prieur J., 1977. Savoie antique; Verney A., 1994 (analyse élémentaire) | E. Chantre la figure et la place par erreur à Grésine; analyse élémentaire (Labo. L.R.M.F.) | A.Bocquet | 89.118 | 10.4 | 0.05 | 0.06 | 0.189 | 0.124 | 0 | 0.001 | 0 | 0 | 0.03 | 0 | 0 | 0.008 |  | L.R.M.F. | 14031
INV_4577 | GRIGNY |  |  | 69 | VALLEE DU RHONE | FRANCE | GIVORS | 165 | 0 | 0 |  |  | RH.10 |  |  | O |  | O |  | Trouv. dans le Rhône par dragage en nov. 1968, sur la rive droite du fleuve en même temps qu'une petite hache à douille, une pointe de lance et quelques fragments de bronze | Analyse élémentaire | OBJET ISOLE | OUTILLAGE | H. A AIL. MED. COURT | H. A AIL. MED. |  |  |  | 0 | 19.05 | 0 | 0 | Larg. talon: 3,7cm; larg. au milieu ailerons: 3,45cm; larg. tranchant: 4,1cm | note_5: Entier | Hache à ailerons médians courts, avec un tranchant à courbure faible et raccord avec les bords légèrement arrondi. Le talon a une nette échancrure (genre "lunulé") et un raccord avec les bords très arrondi |  | BF. pha. anc. - | Anal. élément. - | Champs d'urnes - | H. A AIL. MEDIANS | Musée Vienne | Chapotat G., 1971; Verney A., 1994 (analyse élémentaire) | Analyse élémentaire (Labo. L.R.M.F.) | A.Bocquet | 89.997 | 9 | 0.08 | 0.14 | 0.469 | 0.124 | 0.017 | 0.003 | 0 | 0.08 | 0.05 | 0.08 | 0 | 0.04 |  | L.R.M.F. | 13970
INV_0880 | GRIGNY |  |  | 69 | VALLEE DU RHONE | FRANCE | GIVORS | 165 | 0 | 0 |  |  | N.673 |  |  | O |  | O |  | Trouv. dans le lit du Rhône, sans précision. Mais est-ce bien à Grigny (?) | Analyse élémentaire | OBJET ISOLE | OUTILLAGE | H. A AIL. MED. COURT | H. A AIL. MED. |  |  |  | 0 | 0 | 0 | 0 |  | note_5: Entier | Hache à ailerons médians courts à bords parallèles de petites dimensions |  | BF. pha. anc. - | Anal. élément. - | Champs d'urnes - | H. A AIL. MEDIANS | Muséum Hist. Nat. Lyon | Verney A., 1994 (analyse élémentaire) | Analyse élémentaire (Labo. L.R.M.F.) | A.Bocquet | 92.195 | 7.2 | 0.03 | 0.11 | 0.099 | 0.082 | 0.024 | 0.001 | 0 | 0.04 | 0.17 | 0.01 | 0 | 0.079 |  | L.R.M.F. | 13986
INV_8550 | GUILLESTRE |  | Peyre-Haute | 05 | QUEYRAS | FRANCE | GUILLESTRE | 0 | 0 | 0 |  |  | 988.065.13 13 |  | O |  |  | O |  |  | Analyse élémentaire | OBJET de SITE | PARURE | DIVERS PARURE |  |  |  |  | 0 | 0 | 0 | 0 |  | reconstitué CDPA | dessin CDPA | Moulage CDPA |  | non Entier |  | Bouton |  |  | Anal. élément. - |  | DIVERS PARURE |  | Barge H. et Bourhis J.R., 1998 (analyse élémentaire) | Analyse élémentaire (Labo. Rennes) | L.Haussman | 82.8 | 15 | 0 | 0.0005 | 2 | 0.05 | 0 | 0 | 0 | 0.025 | 0.1 | 0 | 0 | 0.001 |  | RENNES
INV_8549 | GUILLESTRE |  | Peyre-Haute | 05 | QUEYRAS | FRANCE | GUILLESTRE | 0 | 0 | 0 |  |  | 988.058.2 4 |  | O |  |  | O |  |  | Analyse élémentaire | OBJET de SITE | PARURE | BRACELET |  |  |  |  | 0 | 0 | 0 | 0 |  | reconstitué CDPA | dessin CDPA | Moulage CDPA |  | non Entier |  | Bracelet |  |  | Anal. élément. - |  | BRACELET |  | Barge H. et Bourhis J.R., 1998 (analyse élémentaire) | Analyse élémentaire (Labo. Rennes) | L.Haussman | 87.3 | 10 | 0.005 | 0.3 | 2 | 0.2 | 0.002 | 0 | 0 | 0.2 | 0 | 0 | 0 | 0.005 |  | RENNES
INV_8548 | GUILLESTRE |  | Peyre-Haute | 05 | QUEYRAS | FRANCE | GUILLESTRE | 0 | 0 | 0 |  |  | 988.065.20 10 |  | O |  |  | O |  |  | Analyse élémentaire | OBJET de SITE | PARURE | BRACELET |  |  |  |  | 0 | 0 | 0 | 0 |  | reconstitué CDPA | dessin CDPA | Moulage CDPA |  | non Entier |  | Bracelet |  |  | Anal. élément. - |  | BRACELET |  | Barge H. et Bourhis J.R., 1998 (analyse élémentaire) | Analyse élémentaire (Labo. Rennes) | L.Haussman | 86.65 | 10.45 | 0.002 | 0.1501 | 1.5 | 0.15 | 0.002 | 0 | 0 | 0.1 | 0 | 0 | 0 | 0.005 |  | RENNES
INV_8547 | GUILLESTRE |  | Peyre-Haute | 05 | QUEYRAS | FRANCE | GUILLESTRE | 0 | 0 | 0 |  |  | 988.065.8 |  | O |  |  | O |  |  | Analyse élémentaire | OBJET de SITE | PARURE | TORQUE |  |  |  |  | 0 | 0 | 0 | 0 |  | reconstitué CDPA | dessin CDPA | Moulage CDPA |  | non Entier |  | Torque |  |  | Anal. élément. - |  | TORQUE |  | Barge H. et Bourhis J.R., 1998 (analyse élémentaire) | Analyse élémentaire (Labo. Rennes) | L.Haussman | 85.5 | 12.25 | 0.02 | 0.001 | 0.8 | 0.15 | 0 | 0 | 0 | 0.2 | 0.8 | 0.2 | 0 | 0.005 |  | RENNES
INV_8546 | GUILLESTRE |  | Le Pigier | 05 | QUEYRAS | FRANCE | GUILLESTRE | 0 | 0 | 0 |  |  | 988.065.25 |  |  |  |  | O |  | Trouv. fortuite en juin 1957, lors des travaux de réfection du canal d'irrigation de Risoul ou de Chagne. M. V. Bonnafoux dégagea une parure en bronze, au bord du torrent de Chagne (affluent de la rive gauche du Guil), au | fond du ravin appelé "Combe-Pigier" Analyse élémentaire | OBJET ISOLE | [6 empty] | 0 | 0 | 0 | 0 | [7 empty] | Bracelet décoré |  |  | Anal. élément. - |  |  |  | Courtois J.C., 1960. Bull. S.P.F., 1961, 1968. Bull. S.E.H.A. et 1976. Livret-guide A9 (p. 87 (fig.), biblio.); Gallia-Préh., 1961. t. 4. p. 301; Haussmann L., 1995 (biblio.); Barge H. et Bourhis J.R., 1998 (analyse élément.) | Analyse élémentaire (Labo. Rennes) | L.Haussman | 88 | 6 | 0.25 | 0.2 | 0.05 | 0.7 | 0 | 0 | 0 | 0.05 | 0.5 | 0 | 0 | 0 |  | RENNES
INV_8545 | GUILLESTRE |  | Peyre-Haute | 05 | QUEYRAS | FRANCE | GUILLESTRE | 0 | 0 | 0 |  |  | 988.065.3 (2) |  | O |  |  | O |  |  | Analyse élémentaire | OBJET de SITE | PARURE | BRACELET |  |  |  |  | 0 | 0 | 0 | 0 |  | reconstitué CDPA | dessin CDPA | Moulage CDPA |  | non Entier |  | Bracelet |  |  | Anal. élément. - |  | BRACELET |  | Barge H. et Bourhis J.R., 1998 (analyse élémentaire) | Analyse élémentaire (Labo. Rennes) | L.Haussman | 80.5 | 7 | 0.5 | 0.25 | 9 | 0.045 | 0.2 | 0 | 0 | 0.1 | 0.02 | 0 | 0 | 0 |  | RENNES
INV_8544 | GUILLESTRE |  | Peyre-Haute | 05 | QUEYRAS | FRANCE | GUILLESTRE | 0 | 0 | 0 |  |  | 988.065.2 (3) |  | O |  |  | O |  |  | Analyse élémentaire | OBJET de SITE | PARURE | BRACELET |  |  |  |  | 0 | 0 | 0 | 0 |  | reconstitué CDPA | dessin CDPA | Moulage CDPA |  | non Entier |  | Bracelet ouvert |  |  | Anal. élément. - |  | BRACELET |  | Barge H. et Bourhis J.R., 1998 (analyse élémentaire) | Analyse élémentaire (Labo. Rennes) | L.Haussman | 86.2 | 7 | 0.025 | 0.1 | 3.6 | 0.04 | 0.05 | 0 | 0 | 0.07 | 0 | 0 | 0 | 0 |  | RENNES
INV_8543 | GUILLESTRE |  | Peyre-Haute | 05 | QUEYRAS | FRANCE | GUILLESTRE | 0 | 0 | 0 |  |  | 988.065.9 2 |  | O |  |  | O |  |  | Analyse élémentaire | OBJET de SITE | PARURE | TORQUE |  |  |  |  | 0 | 0 | 0 | 0 |  | reconstitué CDPA | dessin CDPA | Moulage CDPA |  | non Entier |  | Torque |  |  | Anal. élément. - |  | TORQUE |  | Barge H. et Bourhis J.R., 1998 (analyse élémentaire) | Analyse élémentaire (Labo. Rennes) | L.Haussman | 98.694 | 0 | 0.4 | 0.3 | 0.4 | 0.15 | 0.005 | 0 | 0 | 0.3 | 0.05 | 0 | 0 | 0.001 | Zn | RENNES
INV_8540 | GUILLESTRE |  | Peyre-Haute | 05 | QUEYRAS | FRANCE | GUILLESTRE | 0 | 0 | 0 |  |  | 988.065.17 |  | O |  |  | O |  |  | Analyse élémentaire | OBJET de SITE | PARURE | DIVERS PARURE |  |  |  |  | 0 | 0 | 0 | 0 |  | reconstitué CDPA | dessin CDPA | Moulage CDPA |  | non Entier |  | Plaque décorée |  |  | Anal. élément. - |  | DIVERS PARURE |  | Barge H. et Bourhis J.R., 1998 (analyse élémentaire) | Analyse élémentaire (Labo. Rennes) | L.Haussman | 99.35 | 0 | 0 | 0.2 | 0.4 | 0.05 | 0 | 0 | 0 | 0.1 | 0 | 0 | 0 | 0 | Sb | RENNES
INV_8539 | GUILLESTRE |  | Peyre-Haute | 05 | QUEYRAS | FRANCE | GUILLESTRE | 0 | 0 | 0 |  |  | 988.065.20 4 |  | O |  |  | O |  |  | Analyse élémentaire | OBJET de SITE | PARURE | BRACELET |  |  |  |  | 0 | 0 | 0 | 0 |  | reconstitué CDPA | dessin CDPA | Moulage CDPA |  | non Entier |  | Bracelet |  |  | Anal. élément. - |  | BRACELET |  | Barge H. et Bourhis J.R., 1998 (analyse élémentaire) | Analyse élémentaire (Labo. Rennes) | L.Haussman | 99.123 | 0 | 0.15 | 0.001 | 0.7 | 0.025 | 0 | 0 | 0 | 0.15 | 0 | 0 | 0 | 0.001 |  | RENNES
INV_8538 | GUILLESTRE |  | Peyre-Haute | 05 | QUEYRAS | FRANCE | GUILLESTRE | 0 | 0 | 0 |  |  | 988.058.2 2 |  | O |  |  | O |  |  | Analyse élémentaire | OBJET de SITE | PARURE | BRACELET |  |  |  |  | 0 | 0 | 0 | 0 |  | reconstitué CDPA | dessin CDPA | Moulage CDPA |  | non Entier |  | Bracelet |  |  | Anal. élément. - |  | BRACELET |  | Barge H. et Bourhis J.R., 1998 (analyse élémentaire) | Analyse élémentaire (Labo. Rennes) | L.Haussman | 99.048 | 0 | 0.01 | 0.03 | 0.8 | 0.1 | 0 | 0 | 0 | 0.4 | 0.002 | 0 | 0 | 0.01 | Bi, Zn | RENNES
INV_1148 | HIERES-SUR-AMBY |  |  | 38 | NORD DAUPHINE | FRANCE | CREMIEU | 215 | 0 | 0 |  |  | 34.148 |  |  | O |  | O |  | Des tombes auraient été mises au jour à l'endroit même de la découverte, tombes profondes de 1 à 1,5m et qui contenaient parfois "un pot de terre". Il n'est pas possible de savoir d'après ces renseignements si l'épingle faisait partie d'un | mobilier funéraire. Probablement d'un champ d'urnes Analyse élémentaire | OBJET ISOLE | PARURE | EPINGLE | EPINGLE |  |  |  | 0 | 12.7 | 0 | 0 | Diam. tête: 0,8cm | note_5: Entier | Epingle à tête cylindrique décorée de traits concentriques dont la partie supérieure est un cône très aplati non décoré. Il y a quelques traits au raccord de la tête et du corps de l'épingle |  | BF. pha. moy. - | Anal. élément. - | Champs d'urnes - | EPINGLE | Musée Dauphinois. Coll. M.D. 34.148 | Müller H., 1931; Bocquet A., 1969 et 1969-70. Catalogue M.D.; Verney A., 1994 (analyse élémentaire) | Analyse élémentaire (Labo. L.R.M.F.) | A.Bocquet | 86.641 | 9.9 | 0.25 | 0.1 | 2.68 | 0.228 | 0.021 | 0.001 | 0 | 0.15 | 0.11 | 0.01 | 0 | 0.059 |  | L.R.M.F. | 13999
INV_0044 | ISERE |  |  | 38 |  | FRANCE |  | 0 | 0 | 0 | [5 empty] | O |  | O |  | Des environs de Grenoble, sans provenance précise | Analyse élémentaire | OBJET ISOLE | OUTILLAGE | HAC. A DOUILLE | HAC. A DOUILLE | à douille | décoré | bronze | 500 | 15.2 | 5 | 0 |  | note_5: Entier | Hache à douille presque ronde, à anneau latéral, décorée de 3 côtes bouletées en relief, au tranchant peu évasé |  | BF. pha. réc. - | Anal. élément. - |  | HACHE A DOUILLE | Muséum Hist. Nat. Lyon; à la B.M. Grenoble d'après H. Müller | Müller H., 1897; Bocquet A., 1969 | Analyse Müller | A.Bocquet | 92.42 | 7.35 | 0 | 0 | 0.2 | 0 | 0 | 0 | 0 | 0 | 0 | 0 | 0 | 0
INV_1143 | LARNAUD |  |  | 39 |  | FRANCE | BLETTERANS | 0 | 0 | 0 |  |  | D.69.3.19 |  |  |  |  | O |  | Dépôt de fondeur découvert en 1865 | Analyse élémentaire | DEPOT | [6 empty] | 0 | 0 | 0 | 0 | [7 empty] | Faucille à bouton et bord sub-rectiligne |  | BF. pha. anc. - | Anal. élément. - |  |  | Musée Dauphinois | Bocauet A., 1969 et 1969-70. Catalogue M.D.; Verney A., 1994 (analyse élémentaire) | Analyse élémentaire (Labo. L.R.M.F.) | A.Bocquet | 90.583 | 7.6 | 0.76 | 0.36 | 0.444 | 0.154 | 0.032 | 0.002 | 0 | 0.25 | 0.02 | 0.01 | 0 | 0.035 |  | L.R.M.F. | 14008
INV_0907 | LARNAUD |  |  | 39 |  | FRANCE | BLETTERANS | 0 | 0 | 0 |  |  | D.69.3.16 |  |  |  |  | O |  | Dépôt de fondeur découvert en 1865 | Analyse élémentaire | DEPOT | [6 empty] | 0 | 0 | 0 | 0 | [7 empty] | Hache à ailerons à bords rectilignes |  | BF. pha. anc. - | Anal. élément. - |  |  | Musée Dauphinois | Bocquet 1., 1969 et 1969-70. Catalogue M.D.; Verney A., 1994 (analyse élémentaire) | Analyse élémentaire (Labo. L.R.M.F.) | A.Bocquet | 89.219 | 9.1 | 0.61 | 0.31 | 0.536 | 0.136 | 0.045 | 0.002 | 0 | 0.24 | 0.01 | 0.01 | 0 | 0.022 |  | L.R.M.F. | 14007
INV_8524 | LAUZET-UBAYE LE |  | Le Villard | 04 | UBAYE | FRANCE | LAUZET-UBAYE LE | 130 | 0 | 0 | [7 empty] | O |  | Signalé pour la 1ère fois en 1894 par G. de Mortillet, seul dolmen alpin bien conservé. Tombe située à 1km200 à l'est du hameau de l'Adroit de Pontis sur la rive gauche de la retenue de Serre-Ponçon et à 2km au sud-est de Gap. Plusieurs | campagnes fouilles de 1980 à 1984 et restauration partielle ss dir. G. Sauzade. Chambre (long.: 1,75m; larg.: 1,50m) et couloir (long.: 1,80m; larg.: 1,10m). A l'origine, dans un tumulus. Réutilisation au Bronze fin. Nombreux restes humains | MEGALITHE - | [6 empty] | 0 | 0 | 0 | 0 | [7 empty] | Poignard (analyse élémentaire) |  | Néo. fin/Chalco - | Anal. élément. - | Campaniforme - |  | Musée Gap | Gallia-Préh., 1982. t. 25, fasc. 2. p. 510; Sabatier M., 1985; Sauzade G., 1991 (biblio.); Barge H. et Bourhis J.R., 1998 (analyse élémentaire) | Analyse élémentaire (Labo. Rennes) | A.Bocquet | 99.4 | 0 | 0.01 | 0.03 | 0.002 | 0.025 | 0.001 | 0 | 0 | 0.5 | 0 | 0 | 0 | 0 |  | RENNES
INV_8523 | LAUZET-UBAYE LE |  | Le Villard | 04 | UBAYE | FRANCE | LAUZET-UBAYE LE | 130 | 0 | 0 | [7 empty] | O |  | Signalé pour la 1ère fois en 1894 par G. de Mortillet, seul dolmen alpin bien conservé. Tombe située à 1km200 à l'est du hameau de l'Adroit de Pontis sur la rive gauche de la retenue de Serre-Ponçon et à 2km au sud-est de Gap. Plusieurs | campagnes fouilles de 1980 à 1984 et restauration partielle ss dir. G. Sauzade. Chambre (long.: 1,75m; larg.: 1,50m) et couloir (long.: 1,80m; larg.: 1,10m). A l'origine, dans un tumulus. Réutilisation au Bronze fin. Nombreux restes humains | MEGALITHE - | [6 empty] | 0 | 0 | 0 | 0 | [7 empty] | Anneau spiralé (analyse élémentaire) |  | Br. ancien - | Anal. élément. - |  |  | Musée Gap | Gallia-Préh., 1982. t. 25, fasc. 2. p. 510; Sabatier M., 1985; Sauzade G., 1991 (biblio.); Barge H. et Bourhis J.R., 1998 (analyse élémentaire) | Analyse élémentaire (Labo. Rennes) | A.Bocquet | 88 | 12 | 0 | 0 | 0.007 | 0.006 | 0 | 0 | 0 | 0.1 | 0.04 | 0.05 | 0 | 0 |  | RENNES
INV_1634 | LECHERE LA | NOTRE-DAME-DE-BRIANCON | Pas de Briançon | 73 | TARENTAISE | FRANCE | MOUTIERS | 425 | 0 | 0 |  |  | 897.141 |  |  | O |  | O |  | Trouv. au cours de la construction de la voie ferrée reliant Albertville à Moûtiers, au lieu-dit "Le Défilé", d'un poignard et d'une hache à ailerons subterminaux, objets d'époque différente. Entre l'Isère et le pied de la | montagne, en aval du pont de Briançon Analyse élémentaire | OBJET ISOLE | OUTILLAGE | H. A AIL. SUBTERM. | H. A AIL. SUBTE |  |  | bronze | 0 | 15.5 | 4.8 | 0 | Patine vert noirâtre | note_5: Entier | Hache à ailerons subterminaux à tranchant effilé, sans anneau latéral ni encoche au talon. Fabrication locale? |  | BF. pha. moy. -BF. pha. réc. - | Anal. élément. - |  | H. A AIL.SUBTERM | Musée Savoisien | Borrel E.L., 1891 (dessin); Mme Combier J., 1972. Bronze en Savoie (fig.) et 1973. La Tarentaise avant les Romains; Verney A., 1994 (analyse élémentaire) | Parfois attribuée à La Bâthie; analyse élémentaire (Labo. L.R.M.F.) | A.Bocquet | 89.537 | 6.2 | 0.63 | 0.28 | 2.72 | 0.507 | 0 | 0.001 | 0 | 0.33 | 0.04 | 0.01 | 0 | 0.075 |  | L.R.M.F. | 14027
INV_5907 | LULLIN | COUVALOUP | Couvaloup | 74 | CHABLAIS-FAUCIG | FRANCE | THONON-LES-BAINS | 0 | 0 | 0 |  |  | 54 |  |  |  |  | O |  | Ou Couvaloux. Trouv. à la fin du XIXe siècle, sans autres précisions que les suivantes: "sous un rocher, le long de la route de Lullin à Bellevaux", données par B. Ruffet. Dépôt de 85 fragments conservés | Analyse élémentaire n°3 | DEPOT |  |  | CHAINE |  |  | bronze | 0 | 0 | 0 | 0 | [7 empty] | Chaînette à pendeloque lamelliforme |  | BF. pha. anc. - | Anal. élément. - | Champs d'urnes - |  | Musée Thonon-les-Bains | Verney A., 1994 (analyse élémentaire) | Analyse élémentaire (Labo. L.R.M.F.); fiche de moyenne des analyses | A.Bocquet | 88.1835 | 10.75 | 0.07 | 0.12 | 0.1745 | 0.1915 | 0.0325 | 0.0025 | 0 | 0.065 | 0.445 | 0.005 | 0 | 0.0255 |  | L.R.M.F. | 13964.M
INV_5752 | LULLIN | COUVALOUP | Couvaloup | 74 | CHABLAIS-FAUCIG | FRANCE | THONON-LES-BAINS | 0 | 0 | 0 |  |  | 54 |  |  |  |  | O |  | Ou Couvaloux. Trouv. à la fin du XIXe siècle, sans autres précisions que les suivantes: "sous un rocher, le long de la route de Lullin à Bellevaux", données par B. Ruffet. Dépôt de 85 fragments conservés | Analyse élémentaire n°2 | DEPOT |  |  | CHAINE |  |  | bronze | 0 | 0 | 0 | 0 | [7 empty] | Chaînette à pendeloque lamelliforme |  | BF. pha. anc. - | Anal. élément. - | Champs d'urnes - |  | Musée Thonon-les-Bains | Verney A., 1994 (analyse élémentaire) | Analyse élémentaire (Labo. L.R.M.F.) | A.Bocquet | 88.676 | 10.2 | 0.0802 | 0.0801 | 0.228 | 0.08 | 0.035 | 0.003 | 0 | 0.06 | 0.6 | 0 | 0 | 0.018 |  | L.R.M.F. | 13964.2
INV_4540 | LULLIN | COUVALOUP | Couvaloup | 74 | CHABLAIS-FAUCIG | FRANCE | THONON-LES-BAINS | 0 | 0 | 0 |  |  | 33 | F |  |  |  | O |  | Ou Couvaloux. Trouv. à la fin du XIXe siècle, sans autres précisions que les suivantes: "sous un rocher, le long de la route de Lullin à Bellevaux", données par B. Ruffet. Dépôt de 85 fragments conservés | Analyse élémentaire | DEPOT |  |  | BRACELET |  |  | bronze | 0 | 0 | 0 | 0 | [7 empty] | Fragment de bracelet à jonc cannelé, de type "Publy" |  | BF. pha. anc. - | Anal. élément. - | Champs d'urnes - |  | Musée Thonon-les-Bains | Verney A., 1994 (analyse élémentaire) | Analyse élémentaire (Labo. L.R.M.F.) | A.Bocquet | 93.5995 | 6.1 | 0.09 | 0 | 0.162 | 0.0095 | 0.007 | 0.001 | 0 | 0 | 0.01 | 0.02 | 0 | 0.001 |  | L.R.M.F. | 13967
INV_4539 | LULLIN | COUVALOUP | Couvaloup | 74 | CHABLAIS-FAUCIG | FRANCE | THONON-LES-BAINS | 0 | 0 | 0 |  |  | 34 | F |  |  |  | O |  | Ou Couvaloux. Trouv. à la fin du XIXe siècle, sans autres précisions que les suivantes: "sous un rocher, le long de la route de Lullin à Bellevaux", données par B. Ruffet. Dépôt de 85 fragments conservés | Analyse élémentaire | DEPOT |  |  | BRACELET |  |  | bronze | 0 | 0 | 0 | 0 | [7 empty] | Fragment de bracelet massif à petits tampons, de type "La Poype" |  | BF. pha. anc. - | Anal. élément. - |  |  | Musée Thonon-les-Bains | Verney A., 1994 (analyse élémentaire) | Analyse élémentaire (Labo. L.R.M.F.) | A.Bocquet | 88.259 | 10.4 | 0.05 | 0.16 | 0.781 | 0.013 | 0.055 | 0.001 | 0 | 0.11 | 0.12 | 0.11 | 0 | 0.051 |  | L.R.M.F. | 13966
INV_4538 | LULLIN | COUVALOUP | Couvaloup | 74 | CHABLAIS-FAUCIG | FRANCE | THONON-LES-BAINS | 0 | 0 | 0 |  |  | 3 | F |  |  |  | O |  | Ou Couvaloux. Trouv. à la fin du XIXe siècle, sans autres précisions que les suivantes: "sous un rocher, le long de la route de Lullin à Bellevaux", données par B. Ruffet. Dépôt de 85 fragments conservés | Analyse élémentaire | DEPOT |  |  | POIGNARD |  |  | bronze | 0 | 0 | 0 | 0 | [7 empty] | Fragment de poignard à languette étroite |  | BF. pha. anc. - | Anal. élément. - | Champs d'urnes - |  | Musée Thonon-les-Bains | Venrey A., 1994 (analyse élémentaire) | Analyse élémentaire (Labo. L.R.M.F.) | A.Bocquet | 90.436 | 8.7 | 0.08 | 0.17 | 0.37 | 0.1 | 0.041 | 0.002 | 0 | 0.11 | 0.03 | 0.02 | 0 | 0.051 |  | L.R.M.F. | 13965
INV_4537 | LULLIN | COUVALOUP | Couvaloup | 74 | CHABLAIS-FAUCIG | FRANCE | THONON-LES-BAINS | 0 | 0 | 0 |  |  | 54 |  |  |  |  | O |  | Ou Couvaloux. Trouv. à la fin du XIXe siècle, sans autres précisions que les suivantes: "sous un rocher, le long de la route de Lullin à Bellevaux", données par B. Ruffet. Dépôt de 85 fragments conservés | Analyse élémentaire n°1 | DEPOT |  |  | CHAINE |  |  | bronze | 0 | 0 | 0 | 0 | [7 empty] | Chaînette à pendeloque lamelliforme |  | BF. pha. anc. - | Anal. élément. - | Champs d'urnes - |  | Musée Thonon-les-Bains | Verney A., 1994 (analyse élémentaire) | Analyse élémentaire (Labo. L.R.M.F.) | A.Bocquet | 87.691 | 11.3 | 0.06 | 0.16 | 0.121 | 0.303 | 0.03 | 0.002 | 0 | 0.07 | 0.29 | 0.01 | 0 | 0.033 |  | L.R.M.F. | 13964.1
INV_4536 | LULLIN | COUVALOUP | Couvaloup | 74 | CHABLAIS-FAUCIG | FRANCE | THONON-LES-BAINS | 0 | 0 | 0 |  |  | 43 |  |  |  |  | O |  | Ou Couvaloux. Trouv. à la fin du XIXe siècle, sans autres précisions que les suivantes: "sous un rocher, le long de la route de Lullin à Bellevaux", données par B. Ruffet. Dépôt de 85 fragments conservés | Analyse élémentaire | DEPOT |  |  | H. A AIL. MED. |  |  | bronze | 0 | 0 | 0 | 0 | [7 empty] | Hache à ailerons médians courts à bords parallèles de grandes dimensions |  | BF. pha. anc. - | Anal. élément. - | Champs d'urnes - |  | Musée Thonon-les-Bains | Verney A., 1994 (analyse élémentaire) | Analyse élémentaire (Labo. L.R.M.F.) | A.Bocquet | 89.762 | 9.6 | 0.06 | 0.1 | 0.159 | 0.172 | 0.026 | 0.003 | 0 | 0.04 | 0.08 | 0.01 | 0 | 0.028 |  | L.R.M.F. | 13963
INV_5788 | LYON |  |  | 69 | VALLEE DU RHONE | FRANCE | LYON | 0 | 0 | 0 |  |  | 13309 |  |  |  |  | O |  | Trouv. dans une rivière? | Analyse élémentaire (de la poignée) (voir autre fiche pour la lame) | OBJET ISOLE |  |  | POIGNARD |  |  |  | 0 | 27.8 | 6.1 | 0 | [7 empty] | Poignard à manche massif |  |  | Anal. élément. - |  |  | Musée Berne | Millotte J.P., 1963; Junghans S., Sangmeister E. et Schröder M., 1968 (analyse élémentaire); Bill J., 1973; Gallay A., 1981 | Analyse élémentaire de la poignée (Labo. Stuttgart) | A.Bocquet | 99.14 | 0.76 | 0 | 0 | 0 | 0.1 | 0 | 0 | 0 | 0.069 | 0 | 0 | 0 | 0 |  | STUTTGART | 2983
INV_5787 | LYON |  |  | 69 | VALLEE DU RHONE | FRANCE | LYON | 0 | 0 | 0 |  |  | 13309 |  |  | O |  | O |  | Trouv. dans une rivière? | Analyse élémentaire (de la lame) (voir autre fiche pour la poignée) | OBJET ISOLE | ARME | POIGNARD | POIGNARD |  |  |  | 0 | 27.8 | 6.1 | 0 |  | note_5: Entier | Poignard à manche massif |  | Br. ancien - | Anal. élément. - | Civ. du Rhone - | POIGNARD | Musée Berne | Millotte J.P., 1963; Junghans S., Sangmeister E. et Schröder M., 1968 (analyse élémentaire); Bill J., 1973; Gallay A., 1981 | Analyse élémentaire de la lame (Labo. Stuttgart) | A.Bocquet | 96.766 | 0 | 0.1 | 2.6 | 0 | 0.48 | 0.054 | 0 | 0 | 0.03 | 0 | 0 | 0 | 0 |  | STUTTGART | 2982
INV_1435 | MANTEYER |  |  | 05 | BOCHAINE-GAP | FRANCE | GAP | 0 | 0 | 0 | [7 empty] | O |  | Trouvaille effectuée en 1868, signalée par E. Chantre | Analyse élémentaire | OBJET ISOLE |  |  | HAC. A DOUILLE | à douille |  | bronze | 0 | 11.1 | 0 | 0 | Diam. douille: 1,8cm; larg. tranchant: 0,7cm | [6 empty] | Ciseau ou bédane à douille |  | BF. pha. réc. - | Anal. élément. - |  |  | Musée Gap (coll. Roman) | Chardenoux M.B. et Courtois J.C., 1979 (analyse élémentaire) | Dessin: L. Courtois; analyses d'après M.B. Chardenoux et J.C. Courtois | A.Bocquet | 94.53 | 4.68 | 0 | 0 | 0.72 | 0 | 0 | 0 | 0 | 0 | 0.07 | 0 | 0 | 0
INV_1439 | MARCELLAZ |  | Hameau de Balliard | 74 | CHABLAIS-FAUCIG | FRANCE | BONNEVILLE | 0 | 0 | 0 |  |  | 15372-2 |  |  | O |  | O |  | Trouvaille isolée de deux épingles, souvent dites de Fillinges, disposées en croix ou tête-bêche, à 1m prof., dans un champ près de la maison de M. C. Balliard. Probablement une sépulture vu la disposition des deux épingles | Analyse élémentaire | OBJET ISOLE | PARURE | EPINGLE | EPINGLE |  |  | bronze | 0 | 86.5 | 0 | 0 | Diam. tête: 3,1cm | note_5: Entier | Epingle à collerettes mobiles. La tête est évasée au sommet bombé. Les 17 collerettes sont groupées sur un renflement fusiforme. Au-dessus, le col est formé de 19 disques de diamètres progressifs. Du type "Fillinges" |  | BF. pha. anc. - | Anal. élément. - | Champs d'urnes - | EPINGLE | Musée Annecy (don C. Balliard) | D.A.G., 1875. t. 1. p. 397 (Fillinges); Revon L., 1878. La Haute-Savoie avant les Romains. p. 34 (fig. 133); Prieur J., 1977. Savoie antique; Oberkampf M., 1984 (biblio.); Verney A., 1994 (analyse élémentaire) | Moulages au Musée Antiquités Nationales (n°8640) et Musée Art et Hist. Genève (n°B 4304); analyse élémentaire (Labo. L.R.M.F.); analyses (suite): Si=0,02; Hg=0,002 | A.Bocquet | 93.6485 | 4.55 | 0.077 | 0.109 | 0.221 | 0.253 | 0.014 | 0.0006 | 0 | 0.046 | 1.02 | 0.011 | 0.0009 | 0.027 |  | L.R.M.F. | 12018
INV_1438 | MARCELLAZ |  | Hameau de Balliard | 74 | CHABLAIS-FAUCIG | FRANCE | BONNEVILLE | 0 | 0 | 0 |  |  | 15372-1 |  |  | O |  | O |  | Trouvaille isolée de deux épingles, souvent dites de Fillinges, disposées en croix ou tête-bêche, à 1m prof., dans un champ près de la maison de Mr. C. Balliard. Probablement une sépulture vu la disposition des deux épingles | Analyse élémentaire | OBJET ISOLE | PARURE | EPINGLE | EPINGLE |  |  | bronze | 0 | 88.5 | 0 | 0 | Diam. tête: 2,9cm | note_5: Entier | Epingle à collerettes mobiles. La tête est évasée au sommet bombé. Les 17 collerettes sont groupées sur un renflement fusiforme. Au-dessus, le col est formé de 19 disques de diamètres progressifs. Du type "Fillinges" |  | BF. pha. anc. - | Anal. élément. - | Champs d'urnes - | EPINGLE | Musée Annecy (don C. Balliard) | D.A.G., 1875. t. 1. p. 397 (Fillinges); Revon L., 1878. La Haute-Savoie avant les Romains. p. 34-35 (fig. 133); Prieur J., 1977. Savoie antique; Oberkampf M., 1984 (biblio.); Verney A., 1994 (analyse élémentaire) | Moulages au Musée Antiquités Nationales (n°8640) et Musée Art et Hist. Genève (n°B 4304); analyse élémentaire (Labo. L.R.M.F.); analyse (suite): Si=0,013; Hg=0,01 | A.Bocquet | 92.2773 | 6.47 | 0.089 | 0.121 | 0.2 | 0.272 | 0.014 | 0.0006 | 0 | 0.044 | 0.452 | 0.01 | 0.0001 | 0.027 |  | L.R.M.F. | 12017
INV_4525 | MENTHON-ST-BERNARD |  | Le Ramponnet | 74 | GENEVOIS | FRANCE | ANNECY-LE-VIEUX | 0 | 0 | 0 |  |  | 9508.2 |  |  |  |  | O |  | Dépôt trouvé en janv. 1879 par Mr. Belluard, en faisant sauter un bloc calcaire de 200m3, dans une carrière située près du hameau de Montessuit, au-dessus du lieu-dit "Le Ramponnet". Sous ce bloc, se trouvaient les squelettes d'un | homme et d'un chien ainsi que du matériel Analyse élémentaire | DEPOT |  |  | LINGOT |  |  |  | 0 | 0 | 0 | 0 | [7 empty] | Lingot plano-convexe |  | BF. pha. réc. - | Anal. élément. - |  |  | Musée Annecy | Verney A., 1994 (analyse élémentaire) | Analyse élémentaire (Labo. L.R.M.F.) | A.Bocquet | 98.423 | 0.1 | 0.12 | 0.41 | 0.483 | 0.026 | 0.029 | 0.001 | 0 | 0.19 | 0.22 | 0.17 | 0 | 0.018 |  | L.R.M.F. | 13944
INV_4524 | MENTHON-ST-BERNARD |  | Le Ramponnet | 74 | GENEVOIS | FRANCE | ANNECY-LE-VIEUX | 0 | 0 | 0 |  |  | 9508.1 |  |  |  |  | O |  | Dépôt trouvé en janv. 1879 par Mr. Belluard, en faisant sauter un bloc calcaire de 200m3, dans une carrière située près du hameau de Montessuit, au-dessus du lieu-dit "Le Ramponnet". Sous ce bloc, se trouvaient les squelettes d'un | homme et d'un chien ainsi que du matériel Analyse élémentaire | DEPOT |  |  | LINGOT |  |  |  | 0 | 0 | 0 | 0 | [7 empty] | Lingot plano-convexe |  | BF. pha. réc. - | Anal. élément. - |  |  | Musée Annecy | Verney A., 1994 (analyse élémentaire) | Analyse élémentaire (Labo. L.R.M.F.) | A.Bocquet | 98.259 | 0 | 0.01 | 0.11 | 0.065 | 0.074 | 0.008 | 0.001 | 0 | 0.01 | 1.43 | 0.01 | 0 | 0.033 |  | L.R.M.F. | 13943
INV_4523 | MENTHON-ST-BERNARD |  | Le Ramponnet | 74 | GENEVOIS | FRANCE | ANNECY-LE-VIEUX | 0 | 0 | 0 |  |  | 8376.20 |  |  |  |  | O |  | Dépôt trouvé en janv. 1879 par Mr. Belluard, en faisant sauter un bloc calcaire de 200m3, dans une carrière située près du hameau de Montessuit, au-dessus du lieu-dit "Le Ramponnet". Sous ce bloc, se trouvaient les squelettes d'un | homme et d'un chien ainsi que du matériel Analyse élémentaire | DEPOT |  |  | LINGOT |  |  |  | 0 | 0 | 0 | 0 | [7 empty] | Lingot plano-convexe |  | BF. pha. réc. - | Anal. élément. - |  |  | Musée Annecy | Verney A., 1994 (analyse élémentaire) | Analyse élémentaire (Labo. L.R.M.F.) | A.Bocquet | 97.6288 | 0 | 0.18 | 1.23 | 0.0082 | 0.901 | 0.008 | 0 | 0 | 0.01 | 0.04 | 0 | 0 | 0.004 |  | L.R.M.F. | 13942
INV_4522 | MENTHON-ST-BERNARD |  | Le Ramponnet | 74 | GENEVOIS | FRANCE | ANNECY-LE-VIEUX | 0 | 0 | 0 |  |  | 8376.19 |  |  |  |  | O |  | Dépôt trouvé en janv. 1879 par Mr. Belluard, en faisant sauter un bloc calcaire de 200m3, dans une carrière située près du hameau de Montessuit, au-dessus du lieu-dit "Le Ramponnet". Sous ce bloc, se trouvaient les squelettes d'un | homme et d'un chien ainsi que du matériel Analyse élémentaire | DEPOT |  |  | LINGOT |  |  |  | 0 | 0 | 0 | 0 | [7 empty] | Lingot plano-convexe |  | BF. pha. réc. - | Anal. élément. - |  |  | Musée Annecy | Verney A., 1994 (analyse élémentaire) | Analyse élémentaire (Labo. L.R.M.F.) | A.Bocquet | 97.375 | 0 | 0.2 | 1.18 | 0.004 | 1.17 | 0.006 | 0 | 0 | 0.01 | 0.06 | 0 | 0 | 0.005 |  | L.R.M.F. | 13941
INV_4521 | MENTHON-ST-BERNARD |  | Le Ramponnet | 74 | GENEVOIS | FRANCE | ANNECY-LE-VIEUX | 0 | 0 | 0 |  |  | 8376.18 |  |  |  |  | O |  | Dépôt trouvé en janv. 1879 par Mr. Belluard, en faisant sauter un bloc calcaire de 200m3, dans une carrière située près du hameau de Montessuit, au-dessus du lieu-dit "Le Ramponnet". Sous ce bloc, se trouvaient les squelettes d'un | homme et d'un chien ainsi que du matériel Analyse élémentaire | DEPOT |  |  | LINGOT |  |  |  | 0 | 0 | 0 | 0 | [7 empty] | Lingot plano-convexe |  | BF. pha. réc. - | Anal. élément. - |  |  | Musée Annecy | Verney A., 1994 (analyse élémentaire) | Analyse élémentaire (Labo. L.R.M.F.) | A.Bocquet | 97.065 | 0 | 0.22 | 1.27 | 0.013 | 1.34 | 0.005 | 0 | 0 | 0.01 | 0.08 | 0 | 0 | 0.007 |  | L.R.M.F. | 13940
INV_4520 | MENTHON-ST-BERNARD |  | Le Ramponnet | 74 | GENEVOIS | FRANCE | ANNECY-LE-VIEUX | 0 | 0 | 0 |  |  | 8376.14 |  |  |  |  | O |  | Dépôt trouvé en janv. 1879 par Mr. Belluard, en faisant sauter un bloc calcaire de 200m3, dans une carrière située près du hameau de Montessuit, au-dessus du lieu-dit "Le Ramponnet". Sous ce bloc, se trouvaient les squelettes d'un | homme et d'un chien ainsi que du matériel Analyse élémentaire | DEPOT |  |  | BRACELET |  |  |  | 0 | 0 | 0 | 0 | [7 empty] | Bracelet en ruban à nervure centrale |  | BF. pha. réc. - | Anal. élément. - | Alpin - |  | Musée Annecy | Verney A., 1994 (analyse élémentaire) | Analyse élémentaire (Labo. L.R.M.F.) | A.Bocquet | 91.462 | 6.3 | 0.23 | 0.17 | 1.6 | 0.191 | 0 | 0.001 | 0 | 0.06 | 0.01 | 0 | 0 | 0.036 |  | L.R.M.F. | 14048
INV_4519 | MENTHON-ST-BERNARD |  | Le Ramponnet | 74 | GENEVOIS | FRANCE | ANNECY-LE-VIEUX | 0 | 0 | 0 |  |  | 8376.8 |  |  |  |  | O |  | Dépôt trouvé en janv. 1879 par Mr. Belluard, en faisant sauter un bloc calcaire de 200m3, dans une carrière située près du hameau de Montessuit, au-dessus du lieu-dit "Le Ramponnet". Sous ce bloc, se trouvaient les squelettes d'un | homme et d'un chien ainsi que du matériel Analyse élémentaire | DEPOT |  |  | FAUCILLE |  |  |  | 0 | 0 | 0 | 0 | [7 empty] | Faucille à bouton |  | BF. pha. réc. - | Anal. élément. - |  |  | Musée Annecy | Verney A., 1994 (analyse élémentaire) | Analyse élémentaire (Labo. L.R.M.F.) | A.Bocquet | 90.282 | 8 | 0.15 | 0.05 | 1.37 | 0.121 | 0.01 | 0.001 | 0 | 0.07 | 0 | 0 | 0 | 0.016 |  | L.R.M.F. | 13947
INV_4518 | MENTHON-ST-BERNARD |  | Le Ramponnet | 74 | GENEVOIS | FRANCE | ANNECY-LE-VIEUX | 0 | 0 | 0 |  |  | 8376.6 |  |  |  |  | O |  | Dépôt trouvé en janv. 1879 par Mr. Belluard, en faisant sauter un bloc calcaire de 200m3, dans une carrière située près du hameau de Montessuit, au-dessus du lieu-dit "Le Ramponnet". Sous ce bloc, se trouvaient les squelettes d'un | homme et d'un chien ainsi que du matériel Analyse élémentaire | DEPOT |  |  | FAUCILLE |  |  |  | 0 | 0 | 0 | 0 | [7 empty] | Faucille à bouton |  | BF. pha. réc. - | Anal. élément. - |  |  | Musée Annecy | Verney A., 1994 (analyse élémentaire) | Analyse élémentaire (Labo. L.R.M.F.) | A.Bocquet | 87.837 | 9.9 | 0.14 | 0.05 | 1.88 | 0.111 | 0.057 | 0.001 | 0 | 0.07 | 0.01 | 0 | 0 | 0.014 |  | L.R.M.F. | 13946
INV_4517 | MENTHON-ST-BERNARD |  | Le Ramponnet | 74 | GENEVOIS | FRANCE | ANNECY-LE-VIEUX | 0 | 0 | 0 |  |  | 8376.17 |  |  |  |  | O |  | Dépôt trouvé en janv. 1879 par Mr. Belluard, en faisant sauter un bloc calcaire de 200m3, dans une carrière située près du hameau de Montessuit, au-dessus du lieu-dit "Le Ramponnet". Sous ce bloc, se trouvaient les squelettes d'un | homme et d'un chien ainsi que du matériel Analyse élémentaire | DEPOT |  |  | BRACELET |  |  |  | 0 | 0 | 0 | 0 | [7 empty] | Bracelet en ruban à nervure centrale |  | BF. pha. réc. - | Anal. élément. - | Alpin - |  | Musée Annecy | Verney A., 1994 (analyse élémentaire) | Analyse élémentaire (Labo. L.R.M.F.) | A.Bocquet | 90.501 | 6.4 | 0.64 | 0.31 | 1.5 | 0.469 | 0.023 | 0.002 | 0 | 0.31 | 0.03 | 0 | 0 | 0.125 |  | L.R.M.F. | 13939
INV_4516 | MENTHON-ST-BERNARD |  | Le Ramponnet | 74 | GENEVOIS | FRANCE | ANNECY-LE-VIEUX | 0 | 0 | 0 |  |  | 8376.4 |  |  |  |  | O |  | Dépôt trouvé en janv. 1879 par Mr. Belluard, en faisant sauter un bloc calcaire de 200m3, dans une carrière située près du hameau de Montessuit, au-dessus du lieu-dit "Le Ramponnet". Sous ce bloc, se trouvaient les squelettes d'un | homme et d'un chien ainsi que du matériel Analyse élémentaire | DEPOT |  |  | FAUCILLE |  |  |  | 0 | 0 | 0 | 0 | [7 empty] | Faucille à bouton |  | BF. pha. réc. - | Anal. élément. - |  |  | Musée Annecy | Verney A., 1994 (analyse élémentaire) | Analyse élémentaire (Labo. L.R.M.F.) | A.Bocquet | 90.411 | 7.6 | 0.12 | 0.04 | 1.7 | 0.099 | 0.008 | 0.001 | 0 | 0.06 | 0.01 | 0 | 0 | 0.011 |  | L.R.M.F. | 13945
INV_4515 | MENTHON-ST-BERNARD |  | Le Ramponnet | 74 | GENEVOIS | FRANCE | ANNECY-LE-VIEUX | 0 | 0 | 0 |  |  | 8376.15 |  |  |  |  | O |  | Dépôt trouvé en janv. 1879 par Mr. Belluard, en faisant sauter un bloc calcaire de 200m3, dans une carrière située près du hameau de Montessuit, au-dessus du lieu-dit "Le Ramponnet". Sous ce bloc, se trouvaient les squelettes d'un | homme et d'un chien ainsi que du matériel Analyse élémentaire | DEPOT |  |  | BRACELET |  |  |  | 0 | 0 | 0 | 0 | [7 empty] | Bracelet en ruban, à nervure centrale |  | BF. pha. réc. - | Anal. élément. - | Alpin - |  | Musée Annecy | Verney A., 1994 (analyse élémentaire) | Analyse élémentaire (Labo. L.R.M.F.) | A.Bocquet | 94.115 | 4 | 0.23 | 0.11 | 1.28 | 0.214 | 0.014 | 0.001 | 0 | 0.08 | 0 | 0 | 0 | 0.036 |  | L.R.M.F. | 13938
INV_4514 | MENTHON-ST-BERNARD |  | Le Ramponnet | 74 | GENEVOIS | FRANCE | ANNECY-LE-VIEUX | 0 | 0 | 0 |  |  | 8376.12 |  |  |  |  | O |  | Dépôt trouvé en janv. 1879 par Mr. Belluard, en faisant sauter un bloc calcaire de 200m3, dans une carrière située près du hameau de Montessuit, au-dessus du lieu-dit "Le Ramponnet". Sous ce bloc, se trouvaient les squelettes d'un | homme et d'un chien ainsi que du matériel Analyse élémentaire | DEPOT |  |  | BRACELET |  |  |  | 0 | 0 | 0 | 0 | [7 empty] | Bracelet à oreillettes, massif donc alpin |  | BF. pha. réc. - | Anal. élément. - | Alpin - |  | Musée Annecy | Verney A., 1994 (analyse élémentaire) | Analyse élémentaire (Labo. L.R.M.F.) | A.Bocquet | 88.694 | 8.7 | 0.1 | 0.04 | 2.34 | 0.092 | 0.011 | 0.001 | 0 | 0.04 | 0 | 0.01 | 0 | 0.012 |  | L.R.M.F. | 13937
INV_4513 | MENTHON-ST-BERNARD |  | Le Ramponnet | 74 | GENEVOIS | FRANCE | ANNECY-LE-VIEUX | 0 | 0 | 0 |  |  | 8376.2 |  |  |  |  | O |  | Dépôt trouvé en janv. 1879 par Mr. Belluard, en faisant sauter un bloc calcaire de 200m3, dans une carrière située près du hameau de Montessuit, au-dessus du lieu-dit "Le Ramponnet". Sous ce bloc, se trouvaient les squelettes d'un | homme et d'un chien ainsi que du matériel Analyse élémentaire | DEPOT |  |  | H. A AIL. SUBTE |  |  |  | 0 | 0 | 0 | 0 | [7 empty] | Hache à ailerons subterminaux sans anneau, à bords rectilignes |  | BF. pha. réc. - | Anal. élément. - | Alpin - |  | Musée Annecy | Verney A., 1994 (analyse élémentaire) | Analyse élémentaire (Labo. L.R.M.F.) | A.Bocquet | 88.844 | 9.6 | 0.13 | 0.05 | 1.22 | 0.098 | 0.022 | 0.001 | 0 | 0.06 | 0.01 | 0.01 | 0 | 0.015 |  | L.R.M.F. | 13936
INV_4512 | MENTHON-ST-BERNARD |  | Le Ramponnet | 74 | GENEVOIS | FRANCE | ANNECY-LE-VIEUX | 0 | 0 | 0 |  |  | 8376.1 |  |  |  |  | O |  | Dépôt trouvé en janv. 1879 par Mr. Belluard, en faisant sauter un bloc calcaire de 200m3, dans une carrière située près du hameau de Montessuit, au-dessus du lieu-dit "Le Ramponnet". Sous ce bloc, se trouvaient les squelettes d'un | homme et d'un chien ainsi que du matériel Analyse élémentaire | DEPOT |  |  | H. A AIL. SUBTE |  |  |  | 0 | 0 | 0 | 0 | [7 empty] | Hache à ailerons subterminaux sans anneau, à bords rectilignes |  | BF. pha. réc. - | Anal. élément. - | Alpin - |  | Musée Annecy | Verney A., 1994 (analyse élémentaire) | Analyse élémentaire (Labo. L.R.M.F.) | A.Bocquet | 91.693 | 6.9 | 0.08 | 0.03 | 1.11 | 0.072 | 0.023 | 0.001 | 0 | 0.05 | 0.08 | 0 | 0 | 0.011 |  | L.R.M.F. | 13935
INV_1846 | MENTHON-ST-BERNARD |  | Le Ramponnet | 74 | GENEVOIS | FRANCE | ANNECY-LE-VIEUX | 0 | 0 | 0 |  |  | 8376-11 |  |  |  |  | O |  | Dépôt trouvé en janv. 1879 par Mr. Belluard, en faisant sauter un bloc calcaire de 200m3, dans une carrière située près du hameau de Montessuit, au-dessus du lieu-dit "Le Ramponnet". Sous ce bloc, se trouvaient les squelettes d'un | homme et d'un chien ainsi que du matériel Analyse élémentaire | DEPOT |  |  | FAUCILLE |  |  |  | 0 | 13.5 | 3.5 | 8.1 | [7 empty] | Faucille à bouton arrondi, en bronze. 2 nervures, sur la face bombée, soulignent la courbure en "accent circonflexe" du dos. La 1ère est très marquée. La pointe est arrondie et dans le prolongement du dos. Le bouton est cylindrique et | grand, très décentré, tout au bord du dos de l'outil | BF. pha. réc. - | Anal. élément. - | Alpin - |  | Musée Annecy |  | Analyse élémentaire (Labo. L.R.M.F.) | A.Bocquet | 70.99 | 19.4 | 1.2 | 0.75 | 5.9 | 0.9 | 0 | 0 | 0 | 0.31 | 0.25 | 0.3 | 0 | 0 |  | L.R.M.F. | 04062
INV_4535 | MEYTHET |  |  | 74 | GENEVOIS | FRANCE | ANNECY | 0 | 0 | 0 |  |  | 17.975.7 | F |  |  |  | O |  | Trouv. en mars 1851, d'un dépôt, par un cultivateur, dans son champ. Les objets étaient groupés dans un vase de terre (poids total: env. 10kg) | Analyse élémentaire | DEPOT |  |  | EPEE |  |  |  | 0 | 0 | 0 | 0 | [7 empty] | Fragment d'épée à languette tripartite et lame pistilliforme |  | BF. pha. moy. - | Anal. élément. - |  |  | Musée Annecy | Verney A., 1994 (analyse élémentaire) | Analyse élémentaire (Labo. L.R.M.F.) | A.Bocquet | 90.255 | 2.6 | 2.2 | 1.93 | 0.158 | 2.44 | 0.019 | 0.001 | 0 | 0.31 | 0.13 | 0.01 | 0 | 0.257 |  | L.R.M.F. | 13956
INV_4534 | MEYTHET |  |  | 74 | GENEVOIS | FRANCE | ANNECY | 0 | 0 | 0 |  |  | 17.975.5 | F |  |  |  | O |  | Trouv. en mars 1851, d'un dépôt, par un cultivateur, dans son champ. Les objets étaient groupés dans un vase de terre (poids total: env. 10kg) | Analyse élémentaire | DEPOT |  |  | H. A AIL. SUBTE |  |  |  | 0 | 0 | 0 | 0 | [7 empty] | Fragment de hache |  | BF. pha. moy. - | Anal. élément. - |  |  | Musée Annecy | Verney A., 1994 (analyse élémentaire) | Analyse élémentaire (Labo. L.R.M.F.) | A.Bocquet | 89.75 | 9.3 | 0.09 | 0.15 | 0.507 | 0.028 | 0.03 | 0.003 | 0 | 0.11 | 0.07 | 0.02 | 0 | 0.052 |  | L.R.M.F. | 13955
INV_4533 | MEYTHET |  |  | 74 | GENEVOIS | FRANCE | ANNECY | 0 | 0 | 0 |  |  | 17.975.20 | F |  |  |  | O |  | Trouv. en mars 1851, d'un dépôt, par un cultivateur, dans son champ. Les objets étaient groupés dans un vase de terre (poids total: env. 10kg) | Analyse élémentaire | DEPOT |  |  | BRACELET |  |  |  | 0 | 0 | 0 | 0 | [7 empty] | Fragment de bracelet massif, à petits tampons et jonc incisé, du type "Drumettaz" |  | BF. pha. moy. - | Anal. élément. - | Alpin - |  | Musée Annecy | Verney A., 1994 (analyse élémentaire) | Analyse élémentaire (Labo. L.R.M.F.) | A.Bocquet | 89.684 | 9 | 0.51 | 0.21 | 0.282 | 0.114 | 0.019 | 0.002 | 0 | 0.18 | 0.11 | 0.02 | 0 | 0.049 |  | L.R.M.F. | 13954
INV_4532 | MEYTHET |  |  | 74 | GENEVOIS | FRANCE | ANNECY | 0 | 0 | 0 |  |  | 17.975.19 | F |  |  |  | O |  | Trouv. en mars 1851, d'un dépôt, par un cultivateur, dans son champ. Les objets étaient groupés dans un vase de terre (poids total: env. 10kg) | Analyse élémentaire | DEPOT |  |  | BRACELET |  |  |  | 0 | 0 | 0 | 0 | [7 empty] | Fragment de bracelet massif, à petits tampons et jonc incisé, du type "Drumettaz" |  | BF. pha. moy. - | Anal. élément. - | Alpin - |  | Musée Annecy | Verney A., 1994 (analyse élémentaire) | Analyse élémentaire (Labo. L.R.M.F.) | A.Bocquet | 91.316 | 7.5 | 0.15 | 0.3 | 0.385 | 0.048 | 0.199 | 0.007 | 0 | 0.16 | 0.01 | 0.03 | 0 | 0.055 |  | L.R.M.F. | 13953
INV_4531 | MEYTHET |  |  | 74 | GENEVOIS | FRANCE | ANNECY | 0 | 0 | 0 |  |  | 17.975.12 |  |  |  |  | O |  | Trouv. en mars 1851, d'un dépôt, par un cultivateur, dans son champ. Les objets étaient groupés dans un vase de terre (poids total: env. 10kg) | Analyse élémentaire | DEPOT |  |  | FAUCILLE |  |  |  | 0 | 0 | 0 | 0 | [7 empty] | Faucille à bouton et bord subrectiligne |  | BF. pha. moy. - | Anal. élément. - | Champs d'urnes - |  | Musée Annecy | Verney A., 1994 (analyse élémentaire) | Analyse élémentaire (Labo. L.R.M.F.) | A.Bocquet | 91.808 | 6 | 0.59 | 0.56 | 0.297 | 0.525 | 0.034 | 0.002 | 0 | 0.18 | 0.08 | 0.02 | 0 | 0.084 |  | L.R.M.F. | 13925
INV_4530 | MEYTHET |  |  | 74 | GENEVOIS | FRANCE | ANNECY | 0 | 0 | 0 |  |  | 17.975.17 | F |  |  |  | O |  | Trouv. en mars 1851, d'un dépôt, par un cultivateur, dans son champ. Les objets étaient groupés dans un vase de terre (poids total: env. 10kg) | Analyse élémentaire | DEPOT |  |  | FAUCILLE |  |  |  | 0 | 0 | 0 | 0 | [7 empty] | Fragment de faucille à languette et bord convexe |  | BF. pha. moy. - | Anal. élément. - | Champs d'urnes - |  | Musée Annecy | Verney A., 1994 (analyse élémentaire) | Analyse élémentaire (Labo. L.R.M.F.) | A.Bocquet | 93.912 | 5.5 | 0.07 | 0.12 | 0.289 | 0.027 | 0.032 | 0.002 | 0 | 0.12 | 0.01 | 0.01 | 0 | 0.028 |  | L.R.M.F. | 13924
INV_4529 | MEYTHET |  |  | 74 | GENEVOIS | FRANCE | ANNECY | 0 | 0 | 0 |  |  | 17.975.15 | F |  |  |  | O |  | Trouv. en mars 1851, d'un dépôt, par un cultivateur, dans son champ. Les objets étaient groupés dans un vase de terre (poids total: env. 10kg) | Analyse élémentaire | DEPOT |  |  | FAUCILLE |  |  |  | 0 | 0 | 0 | 0 | [7 empty] | Fragment de faucille à bouton et bord subrectiligne |  | BF. pha. moy. - | Anal. élément. - | Champs d'urnes - |  | Musée Annecy | Verney A., 1994 (analyse élémentaire) | Analyse élémentaire (Labo. L.R.M.F.) | A.Bocquet | 92.335 | 3.2 | 1.99 | 1.18 | 0.123 | 0.87 | 0.038 | 0.001 | 0 | 0.28 | 0.05 | 0.02 | 0 | 0.193 |  | L.R.M.F. | 13923
INV_4528 | MEYTHET |  |  | 74 | GENEVOIS | FRANCE | ANNECY | 0 | 0 | 0 |  |  | 17.975.6 | F |  |  |  | O |  | Trouv. en mars 1851, d'un dépôt, par un cultivateur, dans son champ. Les objets étaient groupés dans un vase de terre (poids total: env. 10kg) | Analyse élémentaire | DEPOT |  |  | H. A AIL. SUBTE |  |  |  | 0 | 6.1 | 0 | 1.6 | Larg.: 3,1cm; 3,8cm | [6 empty] | Moitié inférieure de hache, cassée sous les ailerons. Les bords du tranchant sont rectilignes, le tranchant lui-même très peu évasé et très peu convexe. Les traces du moulage n'ont pas été éliminées |  | BF. pha. moy. - | Anal. élément. - |  |  | Musée Annecy | Verney A., 1994 (analyse élémentaire) | Analyse élémentaire (Labo. L.R.M.F.) | A.Bocquet | 89.199 | 6.7 | 2.61 | 0.23 | 0.257 | 0.106 | 0.03 | 0.002 | 0 | 0.26 | 0.02 | 0.01 | 0 | 0.062 |  | L.R.M.F. | 13922
INV_4527 | MEYTHET |  |  | 74 | GENEVOIS | FRANCE | ANNECY | 0 | 0 | 0 |  |  | 17.975.26 | F |  |  |  | O |  | Trouv. en mars 1851, d'un dépôt, par un cultivateur, dans son champ. Les objets étaient groupés dans un vase de terre (poids total: env. 10kg) | Analyse élémentaire | DEPOT |  |  | H. A AIL. SUBTE |  |  |  | 0 | 10.7 | 0 | 4 | Larg.: 3,2cm; 3,7cm; 3,3cm | [6 empty] | Fragment de hache à ailerons subterminaux. Les bords marquent un épaulement au départ des ailerons très couvrants, qui se rejoignent sur une des faces. La hache est cassée sous les ailerons. Le sommet porte une large encoche aux | pointes rabattues | BF. pha. moy. - | Anal. élément. - | Alpin - |  | Musée Annecy | Verney A., 1994 (analyse élémentaire) | Analyse élémentaire (Labo. L.R.M.F.) | A.Bocquet | 91.662 | 7 | 0.43 | 0.69 | 0.378 | 0.421 | 0.032 | 0.001 | 0 | 0.16 | 0.07 | 0.02 | 0 | 0.07 |  | L.R.M.F. | 13921
INV_4526 | MEYTHET |  |  | 74 | GENEVOIS | FRANCE | ANNECY | 0 | 0 | 0 |  |  | 17.975.2 |  |  |  |  | O |  | Trouv. en mars 1851, d'un dépôt, par un cultivateur, dans son champ. Les objets étaient groupés dans un vase de terre (poids total: env. 10kg) | Analyse élémentaire | DEPOT |  |  | H. A AIL. SUBTE |  |  |  | 0 | 17.4 | 0 | 4.6 | Larg.: 3,3cm; 4,0cm; 5,0cm | [6 empty] | Hache à ailerons subterminaux, assez étroite, aux bords marquant un épaulement au départ, puis un retrait à la base des ailerons, très développés, se touchant. Le tranchant est peu évasé, presque rectiligne. Le sommet est haut, à bords | parallèles et porte une encoche semi-circulaire ouverte | BF. pha. moy. - | Anal. élément. - | Alpin - |  | Musée Annecy (coll. Dufresne) | Verney A., 1994 (analyse élémentaire) | Moulage au Musée des Antiquités Nationales: n°8624; analyse élémentaire (Labo. L.R.M.F.) | A.Bocquet | 93.5475 | 6 | 0.03 | 0.07 | 0.078 | 0.0095 | 0.031 | 0.003 | 0 | 0.09 | 0.16 | 0.02 | 0 | 0.051 |  | L.R.M.F. | 13920
INV_5753 | MIRABEL-AUX-BARONNIES |  |  | 26 | BARONNIES | FRANCE | NYONS | 0 | 0 | 0 |  |  | J 403 A |  |  |  |  | O |  | Donné provenance inconnue dans le catalogue du Musée Calvet | Analyse élémentaire n°2 (de la poignée) | OBJET ISOLE |  |  | POIGNARD |  |  |  | 0 | 8.7 | 0 | 0 | Patine à reflets jaune; larg. max. lame: 2,8cm; larg. côté manche: 1,8cm | [6 empty] | Lame de poignard en bronze, à 2 trous de rivets, à languette, avec tranchants ébréchés |  | Br. moyen - | Anal. élément. - |  |  | Musée Calvet, Avignon | Vignard M., 1961. OGAM (biblio.); Gagnière S., Germand L. et Granier J., 1963. Catalogue (marqué "provenance inconnue"); Gallia-Préh., 1963. t. 6. p. 306 (fig.); Junghans S., Sangmeister E. et Schröder M., 1968 (analyse élémentaire) | Analyse élémentaire (Labo. Stuttgart) | A.Bocquet | 84.945 | 10 | 0.25 | 0 | 4.8 | 0 | 0.005 | 0 | 0 | 0.13 | 0 | 0 | 0 | 0 |  | STUTTGART | 6987
INV_1503 | MIRABEL-AUX-BARONNIES |  |  | 26 | BARONNIES | FRANCE | NYONS | 0 | 0 | 0 |  |  | J 403 A |  |  | O |  | O |  | Donné comme provenance inconnue dans le catalogue du Musée Calvet | Analyse élémentaire n°1 (de la lame) | OBJET ISOLE | ARME | POIGNARD | POIGNARD |  |  |  | 0 | 8.7 | 0 | 0 | Patine à reflets jaune; larg. max. lame: 2,8cm; larg. côté manche: 1,8cm | note_5: Entier | Lame de poignard en bronze, à 2 trous de rivets, à languette, avec tranchants ébréchés |  | Br. moyen - | Anal. élément. - |  | POIGNARD | Musée Calvet, Avignon | Vignard M., 1961. OGAM (biblio.); Gagnière S., Germand L. et Granier J., 1963. Catalogue (marqué "provenance inconnue"); Gallia-Préh., 1963. t. 6. p. 306 (fig.); Junghans S., Sangmeister E. et Schröder M., 1968 (analyse élémentaire) | Analyse élémentaire (Labo. Stuttgart) | A.Bocquet | 89.899 | 10 | 0.07 | 0 | 0.02 | 0 | 0.011 | 0 | 0 | 0.04 | 0 | 0 | 0 | 0 |  | STUTTGART | 6988
INV_8537 | MONTMORIN |  | Coumbauche - Col des Tourettes | 05 | BOCHAINE-GAP | FRANCE | SERRES | 1093 | 857.15 | 242.75 | [7 empty] | O |  | Le gisement du col des Tourettes est situé à l'extrémité ouest du département, près de la limite de la Drôme, sur un replat pente orientée plein sud, bien abrité des vents. Trouv. à l'occasion de l'exploitation d'une gravière, il a | fait l'objet d'un sauvetage urgent, puis de fouilles programmées (1980 à 1987) par A. Muret. Important gisement offrant une superposition d'habitats. Cette zone sépulcrale est située contre la paroi et constituée des locus 1 et 2 | [7 empty] | 0 | 0 | 0 | 0 | [7 empty] | Applique (analyse élémentaire) |  |  | C14 -Anal. élément. - |  |  | Musée Gap | Gallia-Préh., 1982. t. 25, fasc. 2. p. 510; Muret A., 1991 et 1996; Daumas J.C. et Laudet R., 1996; Barge H. et Bourhis J.R., 1998 (analyse élémentaire) | Analyse élémentaire (Labo. Rennes) | A.Bocquet | 88 | 12 | 0 | 0 | 0.1 | 0.007 | 0 | 0 | 0 | 0.05 | 0 | 0 | 0 | 0 |  | RENNES
INV_8526 | MONTMORIN |  | Coumbauche - Grotte Aiguilles | 05 | BOCHAINE-GAP | FRANCE | SERRES | 1075 | 857.15 | 242.75 | [7 empty] | O |  | Trouv. dans la grotte des Aiguilles, dans un contexte funéraire d'inhumations collectives. Cette grotte a fait l'objet de quatre campagnes de fouilles consécutives de 1984 à 1987. Elle se présente sous la forme d'un étroit boyau | sub-horizontal qui s'ouvre à mi-hauteur d'un piton calcaire; elle est située à 300m des locus 1 et 2 (locus 3) Analyse élémentaire | [7 empty] | 0 | 0 | 0 | 0 | [7 empty] | Anneau spiralé |  | Br. ancien - | Anal. élément. - |  |  |  | Muret A., 1984, 1986, 1987 et 1996; Haussmann L., 1995; Barge H. et Bourhis J.R., 1998 (analyse élémentaire) | Analyse élémentaire (Labo. Rennes) | A.Bocquet | 85.2 | 14.4 | 0.05 | 0.01 | 0.005 | 0.025 | 0 | 0 | 0 | 0.08 | 0 | 0 | 0 | 0 | Fe | RENNES
INV_8525 | MONTMORIN |  | Coumbauche - Grotte Aiguilles | 05 | BOCHAINE-GAP | FRANCE | SERRES | 1075 | 857.15 | 242.75 | [7 empty] | O |  | Trouv. dans la grotte des Aiguilles, dans un contexte funéraire d'inhumations collectives. Cette grotte a fait l'objet de quatre campagnes de fouilles consécutives de 1984 à 1987. Elle se présente sous la forme d'un étroit boyau | sub-horizontal qui s'ouvre à mi-hauteur d'un piton calcaire; elle est située à 300m des locus 1 et 2 (locus 3) Analyse élémentaire | [7 empty] | 0 | 0 | 0 | 0 | C'est l'une des 2 épingles à tête enroulée mais pas de précision sur celle dont on donne l'analyse | [6 empty] | Epingle à tête enroulée |  | Br. ancien - | Anal. élément. - |  |  |  | Muret A., 1984, 1986, 1987 et 1996; Haussmann L., 1995; Barge H. et Bourhis J.R., 1998 (analyse élémentaire) | Analyse élémentaire (Labo. Rennes) | A.Bocquet | 86.25 | 13.25 | 0 | 0 | 0.002 | 0.01 | 0 | 0 | 0 | 0.2 | 0.01 | 0 | 0 | 0 |  | RENNES
INV_8726 | MOUTIERS |  |  | 73 | TARENTAISE | FRANCE | MOUTIERS | 479 | 0 | 0 | [7 empty] | O |  | Trouv. en 1917 dans un puis ou une galerie de mine de cuivre et appartenait à Mr. A. Bouchayer, ingénieur à Grenoble (on ignore ce qu'elle est devenue). Voir première fiche | Analyse élémentaire n°2 | OBJET ISOLE | [6 empty] | 183.5 | 24.9 | 3.6 | 1 | Aucune patine; 1,8cm<larg.<3,4cm | [6 empty] | Hache-spatule longue et mince, présentant en sa partie supérieure un léger rebord qui se termine en accolade vers le milieu du corps. Le tranchant est arrondi |  | Br. ancien - | Anal. élément. - | Civ. du Rhone - |  | Pièce disparue, limaille fond de caisse coll. Blanc. Musée Savoisien | Müller H., 1921. A.F.A.S. et Rhodania. 3e Congr. Besançon (analyse élémentaire), Mme Combier J., 1972. Bronze en Savoie (fig.) et 1973. La Tarentaise avant les Romains; Prieur J., 1977. Savoie antique | Analyse élémentaire par voie humide faite dans les ateliers de MM. Bouchayer et Viallet, à Grenoble | L.Haussman | 89.4 | 9.2 | 0 | 0 | 0.24 | 0 | 0 | 0 | 0 | 0 | 0.79 | 0 | 0 | 0 |  | Bouchayer
INV_1618 | MOUTIERS |  |  | 73 | TARENTAISE | FRANCE | MOUTIERS | 479 | 0 | 0 | [5 empty] | O |  | O |  | Trouv. en 1917 dans un puits ou une galerie de mine de cuivre et appartenait à M. A. Bouchayer, ingénieur à Grenoble (on ignore ce qu'elle est devenue). Il n'y a pas de mine à Moûtiers mais une à Saint-Marcel, à côté, sur la route d'Aime. | Elle doit provenir de cette mine Analyse élémentaire d'après des copeaux de métal marqués "hache de Moûtiers" récupérés dans la coll. Blanc | OBJET ISOLE | OUTILLAGE | HACHE SPATULE | HACHE SPATULE |  |  | bronze | 183.5 | 24.9 | 3.6 | 1 | Aucune patine; 1,8cm<larg.<3,4cm | note_5: Entier | Hache-spatule longue et mince, présentant en sa partie supérieure un léger rebord qui se termine en accolade vers le milieu du corps. Le tranchant est arrondi |  | Br. ancien - | Anal. élément. - | Civ. du Rhone - | HACHE-SPATULE | Pièce disparue, limaille fond de caisse coll. Blanc, Musée Savoisien | Müller H., 1921. A.F.A.S. et Rhodania, 3e Congr. Besançon; Mme Combier J., 1972. Bronze en Savoie (fig.) et 1973. La Tarentaise avant les Romains; Prieur J., 1977. Savoie antique | Analyse de Melle Condamin, laboratoire de chimie de la Faculté Catholique de Lyon en 1980 | A.Bocquet | 89.541 | 6 | 1.4 | 0 | 2.5 | 0 | 0 | 0 | 0 | 0 | 0.006 | 0 | 0 | 0 |  | Melle Condamin
INV_5754 | OPTEVOZ |  | Les Planches | 38 | NORD DAUPHINE | FRANCE | CREMIEU | 0 | 0 | 0 |  |  | 34.104 |  |  |  |  | O |  | Trouv. de 10 à 12 bracelets et une cinquantaine de chaînettes (au Musée Dauphinois, il ne reste qu'un bracelet et onze chaînettes) | Analyse élémentaire n°2 | DEPOT |  |  | CHAINE |  |  | bronze | 0 | 24 | 0 | 0 | Diam. moy. anneau: 1,7cm; diam. moy. pendeloque: 5cm; épais. moy. pendeloque: 0,3cm | [6 empty] | 11 chaînettes composées de 18 maillons ronds, terminés par 2 pendeloques allongées, triangulaires à bélière (forme dite en "clé de contact"), de section semi-circulaire |  | BF. pha. anc. - | Anal. élément. - | Champs d'urnes - |  | Musée Dauphinois. Coll. M.D. 34.101 à 34.111 | Verney A., 1994 (analyse élémentaire) | Analyse élémentaire (Labo. L.R.M.F.) | A.Bocquet | 86.557 | 13 | 0.07 | 0.04 | 0.17 | 0.074 | 0.02 | 0.003 | 0 | 0.05 | 0.04 | 0.01 | 0 | 0.016 |  | L.R.M.F. | 13993
INV_1658 | OPTEVOZ |  | Les Planches | 38 | NORD DAUPHINE | FRANCE | CREMIEU | 0 | 0 | 0 |  |  | 34.112 |  |  |  |  | O |  | Trouv. de 10 à 12 bracelets et une cinquantaine de chaînettes (au Musée Dauphinois, il ne reste qu'un bracelet et onze chaînettes) | Analyse élémentaire | DEPOT |  |  | BRACELET | ovale | décoré | bronze | 0 | 0 | 7.9 | 0.6 | Grand diam.: 7,9cm; larg.: 1,7cm | [6 empty] | Bracelet massif, ouvert, ovale, à très légers tampons, orné de cannelures transversales au centre et obliques sur le côté, de type "Publy" |  | BF. pha. anc. - | Anal. élément. - | Champs d'urnes - |  | Musée Dauphinois. Coll. M.D. 34.112 | Verney A., 1994 (analyse élémentaire) | Un bracelet identique est figuré dans le catalogue Chaper avec "Isère" comme provenance. Il est vraisemblable qu'il devait provenir du même dépôt; analyse élémentaire (Labo. L.R.M.F.) | A.Bocquet | 88.863 | 10.2 | 0.12 | 0.2 | 0.233 | 0.197 | 0.057 | 0.001 | 0 | 0.08 | 0.02 | 0.05 | 0 | 0.059 |  | L.R.M.F. | 13994
INV_1657 | OPTEVOZ |  | Les Planches | 38 | NORD DAUPHINE | FRANCE | CREMIEU | 0 | 0 | 0 | [7 empty] | O |  | Trouv. de 10 à 12 bracelets et une cinquantaine de chaînettes (au Musée Dauphinois, il ne reste qu'un bracelet et onze chaînettes) | Analyse élémentaire n°1 | DEPOT |  |  | CHAINE |  |  | bronze | 0 | 24 | 0 | 0 | Diam. moy. anneau: 1,7cm; diam. moy. pendeloque: 5cm; épais. moy. pendeloque: 0,3cm | [6 empty] | 11 chaînettes composées de 18 maillons ronds, terminés par 2 pendeloques allongées, triangulaires à bélière (forme dite en "clé de contact"), de section semi-circulaire |  | BF. pha. anc. - | Anal. élément. - | Champs d'urnes - |  | Musée Dauphinois. Coll. M.D. 34.101 à 34.111 | Verney A., 1994 (analyse élémentaire) | Analyse élémentaire (Labo. L.R.M.F.) | A.Bocquet | 88.096 | 11.3 | 0.09 | 0.05 | 0.294 | 0.082 | 0.026 | 0.004 | 0 | 0.05 | 0.03 | 0.01 | 0 | 0.018 |  | L.R.M.F. | 13992
INV_1667 | ORELLE |  | Plan Bouchet | 73 | MAURIENNE | FRANCE | ST-MICHEL-DE-MAURIEN | 2460 | 932.45 | 3336.85 | [7 empty] | R | O | Environnement: éboulement dans l'alpage au bord du ruisseau du Bouchet. Nature: bloc tabulaire, irrégulier. Travail: piquetage. Sur une dalle toute proche du bloc n°3, au ras du sol |  | MEGAL. ALPIN -+ ART RUP. | MEGALITHISME |  |  |  |  | schiste | 0 | 260 | 220 | 50 | Les coordonnées Lambert données sont celles du centre du site comprenant les 3 blocs n°3, 4 et 5 | [6 empty] | Bloc n°4. 1 petit anthropomorphe sexé, 10 paires de pédiformes, dont 2 paires accolées, 9 pieds isolés, dont 1 à simple barrette et 1 à double barrette, quelques tracés non figuratifs, peut-être inachevés, le tout au double contour |  | Néo. indéter. - |  |  |  |  | Kerversau (de) H., 1979. Bull. du GERSAR. n°10. p. 33 (fig. n°5); Ballet F. et Raffaelli P., 1990 | Roche endommagée par les travaux d'aménagement d'un télésiège | A.Bocquet | 0 | 0 | 0 | 0 | 0 | 0 | 0 | 0 | 0 | 0 | 0 | 0 | 0 | 0
INV_5742 | PINEROLO |  |  |  | VAL CHISONE | ITALIE | PIEMONT | 0 | 0 | 0 | [7 empty] | O |  | Trouv. en 1951 d'un dépôt sur le bord des Alpes, au pied d'une colline | Analyse élémentaire | DEPOT |  |  | FAUCILLE |  |  |  | 0 | 0 | 0 | 0 | [7 empty] | Fragment de faucille |  | BF. pha. anc. - | Anal. élément. - |  |  |  | Fedele F., 1973. Bull. Etudes Préh. Alpines. t. 5. p. 28-29; Radmilli A.M., 1975; Doro A., 1973-75. Sibrium. vol. 12. p. 205-222, pl. 1-9 et 1984. Segusium. n°4; Uslar (von) R., 1991 | Analyse élémentaire (Labo. Rennes) | A.Bocquet | 91.596 | 8 | 0.1 | 0.05 | 0.2 | 0.015 | 0.008 | 0 | 0 | 0.1 | 0.025 | 0.005 | 0.001 | 0 |  | RENNES
INV_5741 | PINEROLO |  |  |  | VAL CHISONE | ITALIE | PIEMONT | 0 | 0 | 0 | [7 empty] | O |  | Trouv. en 1951 d'un dépôt sur le bord des Alpes, au pied d'une colline | Analyse élémentaire | DEPOT |  |  | LINGOT |  |  |  | 0 | 0 | 0 | 0 | [7 empty] | Matériel de fusion (lingot en forme de barre?) |  | BF. pha. anc. - | Anal. élément. - |  |  |  | Fedele F., 1973. Bull. Etudes Préh. Alpines. t. 5. p. 28-29; Radmilli A.M., 1975; Doro A., 1973-75. Sibrium. vol. 12. p. 205-222, pl. 1-9 et 1984. Segusium. n°4; Uslar (von) R., 1991 | Analyse élémentaire (Labo. Rennes) | A.Bocquet | 98.02 | 0.025 | 0.003 | 0.45 | 0.7 | 0.001 | 0.1 | 0 | 0 | 0.8 | 0.2 | 0.5 | 0.001 | 0 |  | RENNES
INV_5740 | PINEROLO |  |  |  | VAL CHISONE | ITALIE | PIEMONT | 0 | 0 | 0 | [7 empty] | O |  | Trouv. en 1951 d'un dépôt sur le bord des Alpes, au pied d'une colline | Analyse élémentaire | DEPOT |  |  | LINGOT |  |  |  | 0 | 0 | 0 | 0 | [7 empty] | Fragment de métal indéterminé |  | BF. pha. anc. - | Anal. élément. - |  |  |  | Fedele F., 1973. Bull. Etudes Préh. Alpines. t. 5. p. 28-29; Radmilli A.M., 1975; Doro A., 1973-75. Sibrium. vol. 12. p. 205-222, pl. 1-9 et 1984. Segusium. n°4; Uslar (von) R., 1991 | Analyse élémentaire (Labo. Rennes) | A.Bocquet | 98.147 | 0.01 | 0.0011 | 0.25 | 0.25 | 0.001 | 0.04 | 0 | 0 | 0.15 | 0.8 | 0.5 | 0.001 | 0 |  | RENNES
INV_5739 | PINEROLO |  |  |  | VAL CHISONE | ITALIE | PIEMONT | 0 | 0 | 0 | [7 empty] | O |  | Trouv. en 1951 d'un dépôt sur le bord des Alpes, au pied d'une colline | Analyse élémentaire | DEPOT |  |  | LINGOT |  |  |  | 0 | 0 | 0 | 0 | [7 empty] | Fragment de métal indéterminé |  | BF. pha. anc. - | Anal. élément. - |  |  |  | Fedele F., 1973. Bull. Etudes Préh. Alpines. t. 5. p. 28-29; Radmilli A.M., 1975; Doro A., 1973-75. Sibrium. vol. 12. p. 205-222, pl. 1-9 et 1984. Segusium. n°4; Uslar (von) R., 1991 | Analyse élémentaire (Labo. Rennes) | A.Bocquet | 98.547 | 0.05 | 0.0011 | 0.3 | 0.3 | 0.001 | 0.05 | 0 | 0 | 0.8 | 0.25 | 0.5 | 0.001 | 0 |  | RENNES
INV_5738 | PINEROLO |  |  |  | VAL CHISONE | ITALIE | PIEMONT | 0 | 0 | 0 | [7 empty] | O |  | Trouv. en 1951 d'un dépôt sur le bord des Alpes, au pied d'une colline | Analyse élémentaire | DEPOT |  |  | HAC. A AILERON |  |  |  | 0 | 0 | 0 | 0 | [7 empty] | Fragment de talon de hache à ailerons |  | BF. pha. anc. - | Anal. élément. - | Alpin - |  |  | Fedele F., 1973. Bull. Etudes Préh. Alpines. t. 5. p. 28-29; Radmilli A.M., 1975; Doro A., 1973-75. Sibrium. vol. 12. p. 205-222, pl. 1-9 et 1984. Segusium. n°4; Uslar (von) R., 1991 | Analyse élémentaire (Labo. Rennes) | A.Bocquet | 88.881 | 10 | 0.2 | 0.15 | 0.7 | 0.01 | 0.04 | 0 | 0 | 0.15 | 0.015 | 0.003 | 0.001 | 0 |  | RENNES
INV_5737 | PINEROLO |  |  |  | VAL CHISONE | ITALIE | PIEMONT | 0 | 0 | 0 | [7 empty] | O |  | Trouv. en 1951 d'un dépôt sur le bord des Alpes, au pied d'une colline | Analyse élémentaire | DEPOT |  |  | H. A AIL. MED. |  |  |  | 0 | 0 | 0 | 0 | [7 empty] | Petite hache à ailerons médians courts |  | BF. pha. anc. - | Anal. élément. - | Alpin - |  |  | Fedele F., 1973. Bull. Etudes Préh. Alpines. t. 5. p. 28-29; Radmilli A.M., 1975; Doro A., 1973-75. Sibrium. vol. 12. p. 205-222, pl. 1-9 et 1984. Segusium. n°4; Uslar (von) R., 1991 | Analyse élémentaire (Labo. Rennes) | A.Bocquet | 89.441 | 10 | 0.15 | 0.07 | 0.25 | 0.015 | 0.01 | 0 | 0 | 0.1 | 0.06 | 0.002 | 0.002 | 0 |  | RENNES
INV_3183 | PONCIN |  | Abri Gay | 01 | BUGEY | FRANCE | PONCIN | 275 | 0 | 0 | [6 empty] | O | O |  | Connu depuis le début du XXème siècle, de nombreuses fouilles s'y déroulèrent. Cet abri (larg.: 15m) s'ouvre plein nord dans une falaise, en rive gauche de l'Ain. Paléo. sup. et Azilien jusqu'à la Protohistoire. Vers 1930, J. Pissot | signalait des ossements humains. De 1965 à 1968, lors de la fouille des niveaux profonds, R. Desbrosse découvrit des ossements humains du Magdal. final Analyse élémentaire | GROTTE - | [6 empty] | 0 | 0 | 0 | 0 | [7 empty] | Br. final: hache à ailerons subterminaux (long.: 15,9cm; haut.: 5,1cm; poids: 666g), mince, élancée, rectangulaire. Talon, peu marqué, fortement martelé. Tranchant très émoussé. Patine peu épaisse, d'un vert sombre. Lame de section | longitudinale triangulaire, où le tranchant n'est pratiquement pas individualisé | Néo. indéter. -BF. pha. moy. - | C14 -Anal. élément. - |  | H. A AIL. SUBTERM- | Muséum Hist. Nat. Lyon | Bonnamour L. et Desbrosse R., 1965; Bocquet A. et Desbrosse R., 1977-78 (biblio.) |  | A.Bocquet | 89.6 | 7.44 | 0.9 | 0 | 1.73 | 0.17 | 0 | 0 | 0.1 | 0 | 0.1 | 0.1 | 0 | 0
INV_8725 | PONTCHARRA |  |  | 38 | GRESIVAUDAN | FRANCE | GONCELIN | 0 | 0 | 0 |  |  | 67.12.182 |  |  |  |  | O |  | Trouv. dans le torrent du Bréda | Analyse élémentaire n°2 | OBJET ISOLE | [5 empty] | bronze | 210.8 | 25.3 | 4.6 | 1.1 | Long. lame: 12cm | [6 empty] | Hache-spatule à tranchant ovale, crête médiane terminée sur une amorce de talon, au milieu de la soie fusiforme à légers bords droits |  | Br. ancien - | Anal. élément. - |  |  |  | Müller H., 1921. A.F.A.S. et Rhodania. Congr. Besançon (analyse élémentaire); Bocquet A., 1969 et 1969-70. Catalogue M.D. | Moulage Musée Antiquités Nationales (n°72.480); analyse élémentaire par voie humide (faite dans les ateliers de MM. Bouchayer et Viallet, à Grenoble | L.Haussman | 85.6 | 14.2 | 0 | 0 | 0 | 0 | 0 | 0 | 0 | 0 | 0.05 | 0 | 0 | 0 | Pb | Bouchayer
INV_1781 | PONTCHARRA |  |  | 38 | GRESIVAUDAN | FRANCE | GONCELIN | 0 | 0 | 0 |  |  | 67.12.182 |  |  | O |  | O |  | Trouv. dans le torrent du Bréda | Analyse élémentaire n°1 | OBJET ISOLE | OUTILLAGE | HACHE SPATULE | HACHE SPATULE |  |  | bronze | 210.8 | 25.3 | 4.6 | 1.1 | Long. lame: 12cm | note_5: Entier | Hache-spatule à tranchant ovale, crête médiane terminée sur une amorce de talon, au milieu de la soie fusiforme à légers bords droits |  | Br. ancien - | Anal. élément. - | Civ. du Rhone - | HACHE-SPATULE | Musée Dauphinois. Coll. 67.12.182 (coll. Costa Beauregard et P. Bisch) | Müller H., 1921. A.F.A.S. et Rhodania. Congr. Besançon; Bocquet A., 1969 et 1969-70. Catalogue M.D.; Verney A., 1994 (analyse élémentaire) | Moulage Musée Antiquités Nationales (n°72.480); analyse élémentaire (Labo. L.R.M.F.) | A.Bocquet | 82.23 | 16.5 | 1.2 | 0 | 0 | 0 | 0 | 0 | 0 | 0 | 0.07 | 0 | 0 | 0 |  | L.R.M.F.
INV_4511 | REIGNIER |  | Cry | 74 | CHABLAIS-FAUCIG | FRANCE | REIGNIER | 0 | 0 | 0 |  |  | 3593.1 |  |  |  |  | O |  | Trouv. du dépôt en 1856 dans le jardin de M. Schmidt, disséminé le long du terrain. Il n'en reste que deux haches, sur env. cinq kg de matériel au départ. La plupart de ces objets ont été acquis sur place par des amateurs | Analyse élémentaire | OBJET ISOLE |  |  | HAC. A AIL. TER |  |  |  | 0 | 13.5 | 3.4 | 4.1 | [7 empty] | Hache à ailerons allongés et anneau latéral, en bronze. Les ailerons sont terminaux, allongés et réguliers; moyennement développés. Le sommet est plus large que le reste de la hache, rétrécie aux ailerons et modérément évasée au | tranchant, presque rectiligne. L'anneau latéral est placé à 1/2cm du sommet | BF. pha. réc. - | Anal. élément. - | Champs d'urnes - |  | Musée Annecy (don J. Thabuis, 1868) | Verney A., 1994 (analyse élémentaire) | Moulage au Musée Antiquités Nationales: n°11; analyse élémentaire (Labo. L.R.M.F.) | A.Bocquet | 90.747 | 5.8 | 0.39 | 0.22 | 2.6 | 0.145 | 0.067 | 0.001 | 0 | 0.16 | 0 | 0 | 0 | 0.03 |  | L.R.M.F. | 13957
INV_4554 | REVENTIN-VAUGRIS |  | La Poype-Vaugris | 38 | VALLEE DU RHONE | FRANCE | VIENNE | 0 | 0 | 0 |  |  | N.565 |  |  |  |  | O |  | En 1869, dans un champ sur les hauteurs qui dominent le Rhône fut exhumé un lot d'objets de bronze d'un poids de 9kg. Ils furent vendus à un récupérateur à qui E. Chantre les racheta. Celui-ci retourna sur les lieux de la découverte et | trouva encore de nombreuses pièces Analyse élémentaire | DEPOT |  |  | LINGOT |  |  |  | 0 | 0 | 0 | 0 | [7 empty] | Lingot plano-convexe |  | BF. pha. anc. - | Anal. élément. - |  |  | Muséum Hist. Nat. Lyon | Verney A., 1994 (analyse élémentaire) | Analyse élémentaire (Labo. L.R.M.F.) | A.Bocquet | 92.469 | 6.9 | 0.13 | 0.17 | 0.207 | 0.013 | 0.041 | 0.002 | 0 | 0.1 | 0 | 0.02 | 0 | 0.048 |  | L.R.M.F. | 13984
INV_4553 | REVENTIN-VAUGRIS |  | La Poype-Vaugris | 38 | VALLEE DU RHONE | FRANCE | VIENNE | 0 | 0 | 0 |  |  | N.563 |  |  |  |  | O |  | En 1869, dans un champ sur les hauteurs qui dominent le Rhône fut exhumé un lot d'objets de bronze d'un poids de 9kg. Ils furent vendus à un récupérateur à qui E. Chantre les racheta. Celui-ci retourna sur les lieux de la découverte et | trouva encore de nombreuses pièces Analyse élémentaire | DEPOT |  |  | LINGOT |  |  |  | 0 | 0 | 0 | 0 | [7 empty] | Lingot plano-convexe |  | BF. pha. anc. - | Anal. élément. - |  |  | Muséum Hist. Nat. Lyon | Verney A., 1994 (analyse élémentaire) | Analyse élémentaire (Labo. L.R.M.F.) | A.Bocquet | 99.132 | 0.1 | 0.06 | 0.04 | 0.098 | 0.038 | 0.015 | 0 | 0 | 0.06 | 0.4 | 0.09 | 0 | 0.027 |  | L.R.M.F. | 13983
INV_4552 | REVENTIN-VAUGRIS |  | La Poype-Vaugris | 38 | VALLEE DU RHONE | FRANCE | VIENNE | 0 | 0 | 0 |  |  | N.375 |  |  |  |  | O |  | En 1869, dans un champ sur les hauteurs qui dominent le Rhône fut exhumé un lot d'objets de bronze d'un poids de 9kg. Ils furent vendus à un récupérateur à qui E. Chantre les racheta. Celui-ci retourna sur les lieux de la découverte et | trouva encore de nombreuses pièces Analyse élémentaire | DEPOT |  |  | BRACELET |  |  |  | 0 | 0 | 0 | 0 | [7 empty] | Bracelet massif à tampons, du type "La Poype" |  | BF. pha. anc. - | Anal. élément. - |  |  | Muséum Hist. Nat. Lyon | Verney A., 1994 (analyse élémentaire) | Analyse élémentaire (Labo. L.R.M.F.) | A.Bocquet | 87.897 | 10.7 | 0.02 | 0.29 | 0.231 | 0.057 | 0.054 | 0.001 | 0 | 0.09 | 0.32 | 0.33 | 0 | 0.1 |  | L.R.M.F. | 13982
INV_4551 | REVENTIN-VAUGRIS |  | La Poype-Vaugris | 38 | VALLEE DU RHONE | FRANCE | VIENNE | 0 | 0 | 0 |  |  | N.385 |  |  |  |  | O |  | En 1869, dans un champ sur les hauteurs qui dominent le Rhône fut exhumé un lot d'objets de bronze d'un poids de 9kg. Ils furent vendus à un récupérateur à qui E. Chantre les racheta. Celui-ci retourna sur les lieux de la découverte et | trouva encore de nombreuses pièces Analyse élémentaire | DEPOT |  |  | BRACELET |  |  |  | 0 | 0 | 0 | 0 | [7 empty] | Bracelet massif à tampons, du type "La Poype" |  | BF. pha. anc. - | Anal. élément. - |  |  | Muséum Hist. Nat. Lyon | Verney A., 1994 (analyse élémentaire) | Analyse élémentaire (Labo. L.R.M.F.) | A.Bocquet | 87.116 | 11.3 | 0.1 | 0.69 | 0.616 | 0.039 | 0.058 | 0.001 | 0 | 0.1 | 0.03 | 0.02 | 0 | 0.03 |  | L.R.M.F. | 13981
INV_4550 | REVENTIN-VAUGRIS |  | La Poype-Vaugris | 38 | VALLEE DU RHONE | FRANCE | VIENNE | 0 | 0 | 0 |  |  | N.371 |  |  |  |  | O |  | En 1869, dans un champ sur les hauteurs qui dominent le Rhône fut exhumé un lot d'objets de bronze d'un poids de 9kg. Ils furent vendus à un récupérateur à qui E. Chantre les racheta. Celui-ci retourna sur les lieux de la découverte et | trouva encore de nombreuses pièces Analyse élémentaire | DEPOT |  |  | BRACELET |  |  |  | 0 | 0 | 0 | 0 | [7 empty] | Bracelet massif à tampons, du type "La Poype" |  | BF. pha. anc. - | Anal. élément. - |  |  | Muséum Hist. Nat. Lyon | Verney A., 1994 (analyse élémentaire) | Analyse élémentaire (Labo. L.R.M.F.) | A.Bocquet | 87.424 | 11.6 | 0.04 | 0.02 | 0.628 | 0.013 | 0.054 | 0.001 | 0 | 0.05 | 0.08 | 0.12 | 0 | 0.02 |  | L.R.M.F. | 13980
INV_4549 | REVENTIN-VAUGRIS |  | La Poype-Vaugris | 38 | VALLEE DU RHONE | FRANCE | VIENNE | 0 | 0 | 0 |  |  | N.478 |  |  |  |  | O |  | En 1869, dans un champ sur les hauteurs qui dominent le Rhône fut exhumé un lot d'objets de bronze d'un poids de 9kg. Ils furent vendus à un récupérateur à qui E. Chantre les racheta. Celui-ci retourna sur les lieux de la découverte et | trouva encore de nombreuses pièces Analyse élémentaire | DEPOT |  |  | EPINGLE |  |  |  | 0 | 0 | 0 | 0 | [7 empty] | Epingle à renflement fortement nervuré à disque |  | BF. pha. anc. - | Anal. élément. - | Champs d'urnes - |  | Muséum Hist. Nat. Lyon | Verney A., 1994 (analyse élémentaire) | Analyse élémentaire (Labo. L.R.M.F.) | A.Bocquet | 92.253 | 6.6 | 0.1 | 0.08 | 0.337 | 0.037 | 0.025 | 0.001 | 0 | 0.07 | 0.44 | 0.04 | 0 | 0.087 |  | L.R.M.F. | 13979
INV_4548 | REVENTIN-VAUGRIS |  | La Poype-Vaugris | 38 | VALLEE DU RHONE | FRANCE | VIENNE | 0 | 0 | 0 |  |  | N.438 | F |  |  |  | O |  | En 1869, dans un champ sur les hauteurs qui dominent le Rhône fut exhumé un lot d'objets de bronze d'un poids de 9kg. Ils furent vendus à un récupérateur à qui E. Chantre les racheta. Celui-ci retourna sur les lieux de la découverte et | trouva encore de nombreuses pièces Analyse élémentaire | DEPOT |  |  | FAUCILLE |  |  |  | 0 | 0 | 0 | 0 | [7 empty] | Fragment de faucille à bord convexe |  | BF. pha. anc. - | Anal. élément. - | Champs d'urnes - |  | Muséum Hist. Nat. Lyon | Verney A., 1994 (analyse élémentaire) | Analyse élémentaire (Labo. L.R.M.F.) | A.Bocquet | 89.596 | 9.4 | 0.09 | 0.24 | 0.12 | 0.496 | 0.012 | 0.001 | 0 | 0.02 | 0 | 0.03 | 0 | 0.015 |  | L.R.M.F. | 13978
INV_4547 | REVENTIN-VAUGRIS |  | La Poype-Vaugris | 38 | VALLEE DU RHONE | FRANCE | VIENNE | 0 | 0 | 0 |  |  | N.554 |  |  |  |  | O |  | En 1869, dans un champ sur les hauteurs qui dominent le Rhône fut exhumé un lot d'objets de bronze d'un poids de 9kg. Ils furent vendus à un récupérateur à qui E. Chantre les racheta. Celui-ci retourna sur les lieux de la découverte et | trouva encore de nombreuses pièces Analyse élémentaire | DEPOT |  |  | H. A AIL. MED. |  |  |  | 0 | 0 | 0 | 0 | [7 empty] | Hache à ailerons médians allongés |  | BF. pha. anc. - | Anal. élément. - |  |  | Muséum Hist. Nat. Lyon | Verney A., 1994 (analyse élémentaire) | Analyse élémentaire (Labo. L.R.M.F.) | A.Bocquet | 91.7225 | 7.7 | 0.01 | 0.28 | 0.125 | 0.0045 | 0.066 | 0.001 | 0 | 0.09 | 0.06 | 0.02 | 0 | 0.011 |  | L.R.M.F. | 13977
INV_4546 | REVENTIN-VAUGRIS |  | La Poype-Vaugris | 38 | VALLEE DU RHONE | FRANCE | VIENNE | 0 | 0 | 0 |  |  | N.547 |  |  |  |  | O |  | En 1869, dans un champ sur les hauteurs qui dominent le Rhône fut exhumé un lot d'objets de bronze d'un poids de 9kg. Ils furent vendus à un récupérateur à qui E. Chantre les racheta. Celui-ci retourna sur les lieux de la découverte et | trouva encore de nombreuses pièces Analyse élémentaire | DEPOT |  |  | H. A AIL. MED. |  |  |  | 0 | 0 | 0 | 0 | [7 empty] | Hache à ailerons médians allongés |  | BF. pha. anc. - | Anal. élément. - | Alpin - |  | Muséum Hist. Nat. Lyon | Verney A., 1994 (analyse élémentaire) | Analyse élémentaire (Labo. L.R.M.F.) | A.Bocquet | 87.663 | 11.7 | 0.06 | 0.1 | 0.269 | 0.041 | 0.082 | 0.002 | 0 | 0.05 | 0.04 | 0.02 | 0 | 0.023 |  | L.R.M.F. | 13976
INV_4545 | REVENTIN-VAUGRIS |  | La Poype-Vaugris | 38 | VALLEE DU RHONE | FRANCE | VIENNE | 0 | 0 | 0 |  |  | N.533 |  |  |  |  | O |  | En 1869, dans un champ sur les hauteurs qui dominent le Rhône fut exhumé un lot d'objets de bronze d'un poids de 9kg. Ils furent vendus à un récupérateur à qui E. Chantre les racheta. Celui-ci retourna sur les lieux de la découverte et | trouva encore de nombreuses pièces Analyse élémentaire | DEPOT |  |  | H. A AIL. MED. |  |  |  | 0 | 0 | 0 | 0 | [7 empty] | Hache à ailerons médians courts, à bords parallèles de grandes dimensions |  | BF. pha. anc. - | Anal. élément. - | Champs d'urnes - |  | Muséum Hist. Nat. Lyon | Verney A., 1994 (analyse élémentaire) | Analyse élémentaire (Labo. L.R.M.F.) | A.Bocquet | 90.754 | 8.2 | 0.08 | 0.13 | 0.261 | 0.083 | 0.027 | 0.002 | 0 | 0.08 | 0.1 | 0.02 | 0 | 0.043 |  | L.R.M.F. | 13975
INV_4544 | REVENTIN-VAUGRIS |  | La Poype-Vaugris | 38 | VALLEE DU RHONE | FRANCE | VIENNE | 0 | 0 | 0 |  |  | N.532 |  |  |  |  | O |  | En 1869, dans un champ sur les hauteurs qui dominent le Rhône fut exhumé un lot d'objets de bronze d'un poids de 9kg. Ils furent vendus à un récupérateur à qui E. Chantre les racheta. Celui-ci retourna sur les lieux de la découverte et | trouva encore de nombreuses pièces Analyse élémentaire | DEPOT |  |  | H. A AIL. MED. |  |  |  | 0 | 0 | 0 | 0 | [7 empty] | Hache à ailerons médians courts, à bords parallèles de grandes dimensions |  | BF. pha. anc. - | Anal. élément. - | Champs d'urnes - |  | Muséum Hist. Nat. Lyon | Verney A., 1994 (analyse élémentaire) | Analyse élémentaire (Labo. L.R.M.F.) | A.Bocquet | 88.877 | 10.2 | 0.1 | 0.14 | 0.4 | 0.102 | 0.03 | 0.002 | 0 | 0.08 | 0.08 | 0.03 | 0 | 0.039 |  | L.R.M.F. | 13974
INV_4543 | REVENTIN-VAUGRIS |  | La Poype-Vaugris | 38 | VALLEE DU RHONE | FRANCE | VIENNE | 0 | 0 | 0 |  |  | N.551 |  |  |  |  | O |  | DEPOTEn 1869, dans un champ sur les hauteurs qui dominent le Rhône fut exhumé un lot d'objets de bronze d'un poids de 9kg. Ils furent vendus à un récupérateur à qui E. Chantre les racheta. Celui-ci retourna sur les lieux de la découverte et | trouva encore de nombreuses pièces Analyse élémentaire | DEPOT |  |  | H. A AIL. MED. |  |  |  | 0 | 0 | 0 | 0 | [7 empty] | DEPOTHache à ailerons médians courts, à bords parallèles, de grandes dimensions |  | BF. pha. anc. - | Anal. élément. - |  |  | Muséum Hist. Nat. Lyon | Verney A., 1994 (analyse élémentaire) | Analyse élémentaire (Labo. L.R.M.F.) | A.Bocquet | 91.177 | 8.2 | 0.06 | 0.14 | 0.166 | 0.13 | 0.025 | 0.002 | 0 | 0.05 | 0.05 | 0.02 | 0 | 0.03 |  | L.R.M.F. | 13973
INV_1874 | REVENTIN-VAUGRIS |  | La Poype-Vaugris | 38 | VALLEE DU RHONE | FRANCE | VIENNE | 0 | 0 | 0 |  |  | N.976 |  |  | O |  | O |  |  | Analyse élémentaire | OBJET ISOLE | OUTILLAGE | H. A AIL. MED. COURT | H. A AIL. MED. | à ailerons |  | bronze | 0 | 19.1 | 5.1 | 0 |  | note_5: Entier | Hache à ailerons médians enveloppants, de forme rectangulaire, au tranchant élargi par martelage et présentant une encoche refermée au talon |  | BF. pha. anc. - | Anal. élément. - | Champs d'urnes - | H. A AIL. MEDIANS | Muséum Hist. Nat. Lyon | Bocquet A., 1969 | Marquée Reventin-Vaugris dans anc. coll. Côte de Lyon, on peut supposer, par son type, qu'elle provient du dépôt de La Poype | A.Bocquet | 90.924 | 8.4 | 0.07 | 0 | 0.217 | 0 | 0.031 | 0 | 0 | 0.06 | 0.04 | 0.01 | 0 | 0.033
INV_8511 | RIBEYRET |  | Les Escouyères | 05 | BOCHAINE-GAP | FRANCE | ROSANS | 0 | 0 | 0 |  |  | 988.117.10 |  |  |  |  | O |  | A l'ouest de Serres | Analyse élémentaire n°2 | OBJET ISOLE |  |  | EPINGLE |  |  | bronze | 0 | 10.2 | 0 | 0 | Diam. tête: 2,5cm; diam. moyen tige: 0,2cm | [6 empty] | Epingle à tête plate martelée en forme de disque uni. L'amorce de l'enroulement terminal, habituellement caractéristique, a ici disparu. La tige est de section ronde, aplatie au sommet |  | Br. ancien - | Anal. élément. - |  |  | Musée Gap | Courtois J.C., 1960 et 1976. Livret-guide A9; Müller A., 1991; Haussmann L., 1995 (biblio.); Barge H. et Bourhis J.R., 1998 (analyse élémentaire) | Dessin: L. Courtois; analyse élémentaire n°2 (Labo. Rennes) | A.Bocquet | 99.27 | 0 | 0.5 | 0 | 0.03 | 0.2 | 0 | 0 | 0 | 0.4 | 0 | 0 | 0 | 0 | As | RENNES
INV_1878 | RIBEYRET |  | Les Escouyères | 05 | BOCHAINE-GAP | FRANCE | ROSANS | 0 | 0 | 0 |  |  | 988.117.10 |  |  | O |  | O |  | A l'ouest de Serres | Analyse élémentaire n°1 | OBJET ISOLE | PARURE | EPINGLE | EPINGLE |  |  | bronze | 0 | 10.2 | 0 | 0 | Diam. tête: 2,5cm; diam. moyen tige: 0,2cm | note_5: Entier | Epingle à tête plate martelée en forme de disque uni. L'amorce de l'enroulement terminal, habituellement caractéristique, a ici disparu. La tige est de section ronde, aplatie au sommet |  | Br. ancien - | Anal. élément. - | Civ. du Rhone - | EPINGLE | Musée Gap | Courtois J.C., 1960 et 1976. Livret-guide A9; Junghans S., Sangmeister E. et Schröder M., 1968 (analyse élémentaire); Müller A., 1991; Haussmann L., 1995 (biblio.) | Dessin: L. Courtois; analyse élémentaire (Labo. Stuttgart) | A.Bocquet | 92.599 | 6.2 | 0.98 | 0.13 | 0.016 | 0.075 | 0 | 0 | 0 | 0.33 | 0 | 0 | 0 | 0 |  | STUTTGART | 4160
INV_8512 | RIBIERS |  |  | 05 | BOCHAINE-GAP | FRANCE | RIBIERS | 0 | 0 | 0 |  |  | 988.118.9 |  |  |  |  | O |  |  | Analyse élémentaire n°2 | OBJET ISOLE |  |  | HAC. A REBORD | à rebord |  | bronze | 193 | 10.7 | 0 | 0 | Larg. tranchant: 2,9cm; larg. talon: 1,9cm; épais. max.: 1,1cm | [6 empty] | Hache à faibles rebords à bords martelés, d'un type voisin de celui de "Neyruz", de forme générale rectangulaire massive. Les bords sont rectilignes et le tranchant peu évasé |  | Br. ancien - | Anal. élément. - | Civ. du Rhone - |  | Musée Gap | Courtois J.C., 1960; Chardenoux M.B. et Courtois J.C., 1979; Haussmann L., 1995 (biblio.); Barge H. et Bourhis J.R., 1998 (analyse élémentaire) | Dessin: L. Courtois; analyse élémentaire n°2 (Labo. Rennes) | A.Bocquet | 95.5 | 0.1 | 1 | 0.01 | 0 | 0.5 | 0 | 0 | 0 | 0.5 | 0 | 0 | 0 | 0 | Pb | RENNES
INV_1880 | RIBIERS |  |  | 05 | BOCHAINE-GAP | FRANCE | RIBIERS | 0 | 0 | 0 |  |  | 988.118.9 |  |  | O |  | O |  |  | Analyse élémentaire n°1 | OBJET ISOLE | OUTILLAGE | HAC. A REBORD | HAC. A REBORD | à rebord |  | bronze | 193 | 10.7 | 0 | 0 | Larg. tranchant: 2,9cm; larg. talon: 1,9cm; épais. max.: 1,1cm | note_5: Entier | Hache en cuivre à faibles rebords à bords martelés, d'un type voisin de celui de "Neyruz", de forme générale rectangulaire massive. Les bords sont rectilignes et le tranchant peu évasé |  | Néo. fin/Chalco -Br. ancien - | Anal. élément. - |  | HACHE A REBORD | Musée Gap | Courtois J.C., 1960; Junghans E., Sangmeister E. et Schröder M., 1968 (analyse élémentaire); Chardenoux M.B. et Courtois J.C., 1979; Haussmann L., 1995 (biblio.) | Dessin: L. Courtois; analyse élémentaire (Labo. Stuttgart) | A.Bocquet | 96.48 | 0 | 1.95 | 0.37 | 0 | 1.2 | 0 | 0 | 0 | 0.63 | 0 | 0 | 0 | 0 |  | STUTTGART | 4164
INV_3119 | ROCHE-SUR-FORON LA |  | La Balme | 74 | CHABLAIS-FAUCIG | FRANCE | ROCHE-SUR-FORON LA | 0 | 0 | 0 |  |  | B.397 |  |  | O |  | O |  |  | Analyse élémentaire | OBJET ISOLE | PARURE | EPINGLE | EPINGLE |  | décoré | bronze | 0 | 15 | 0 | 0 | Diam. tête: 3,1cm; épais. tête: 1,9cm | note_5: Entier | Epingle à tête discoïde épaisse. La tige est de section circulaire, droite au col marquée par des stries parallèles. La tête est richement décorée, sur toutes les faces. Le dessus est orné de groupes de traits serrés rayonnant | jusqu'à un double cercle hachuré. Du type de "Villethierry" | BF. pha. anc. - | Anal. élément. - | Champs d'urnes - | EPINGLE | Musée Art et Hist. Genève | Revon L., 1878. La Haute-Savoie avant les Romains. p. 35; Prieur J., 1977. Savoie antique; Oberkampf M., 1984 (biblio.) et 1997; Verney A., 1994 (analyse élémentaire) | Analyse élémentaire (Labo. L.R.M.F.) | A.Bocquet | 88.322 | 9.4 | 0.22 | 0.1 | 1.73 | 0.162 | 0 | 0.001 | 0 | 0.1 | 0.03 | 0.01 | 0 | 0.025 |  | L.R.M.F. | 14035
INV_1963 | RUMILLY |  |  | 74 | GENEVOIS | FRANCE | RUMILLY | 0 | 0 | 0 |  |  | 6942.1 |  |  | O |  | O |  | Trouv. en janv. 1877, sur la berge droite du Chéran, rive droite, à 800m en amont du confluent du Fier | Analyse élémentaire | OBJET ISOLE | ARME | EPEE | EPEE | à soie |  | bronze | 0 | 37.2 | 2.9 | 6.5 |  | note_5: Entier | Epée pistilliforme à soie cassée, petite, massive; la lame est de section losangique aplatie. Les 2 faces sont bombées, avec une arête médiane, sans décor La poignée, disparue, était emmanchée sur une soie de section ovale puis | rectangulaire, cassée. Du type "oriental" ou "italique", de "Pépinville" | BF. pha. anc. - | Anal. élément. - | Italique - | EPEE | Musée Annecy | Revon L., 1878. La Haute-Savoie avant les Romains. p. 59 (fig. 182); Verney A., 1994 (analyse élémentaire); Prieur J., 1977. Savoie antique; Oberkampf M., 1984 (biblio.) et 1997 | Analyse élémentaire (Labo. L.R.M.F.) | A.Bocquet | 91.514 | 7.2 | 0.11 | 0.32 | 0.554 | 0.072 | 0.076 | 0.001 | 0 | 0.17 | 0.04 | 0.04 | 0 | 0.073 |  | L.R.M.F. | 13916
INV_2062 | SAVOURNON |  |  | 05 | BOCHAINE-GAP | FRANCE | SERRES | 0 | 0 | 0 |  |  | 988.165.9 |  |  | O |  | O |  |  | Analyse élémentaire | OBJET ISOLE | ARME | POIGNARD | POIGNARD |  |  | bronze | 43 | 14.5 | 0 | 0 | Larg. max.: 4cm | note_5: Entier | Lame de poignard à languette simple du type foliacée, à un ou deux trous de rivets alignés verticalement sur la soie (ici cassée). Cette lame présente également une mince nervure dans sa partie médiane et deux tranchants fortement | martelés |  | Anal. élément. - |  | POIGNARD | Musée Gap (1970) | Müller H., 1926; Courtois J.C., 1960; Junghans E., Sangmeister E. et Schröder M., 1968 (analyse élémentaire); Haussmann L., 1995 | Dessin: L. Courtois; analyse élémentaire (Labo. Stuttgart) | A.Bocquet | 94.481 | 4.4 | 0.064 | 0.1201 | 0.8 | 0.12 | 0.015 | 0 | 0 | 0.12 | 0 | 0 | 0 | 0 |  | STUTTGART | 4155
INV_8715 | SEVRIER |  |  | 74 | GENEVOIS | FRANCE | SEYNOD | 0 | 0 | 0 |  |  | 5822-1 |  |  |  |  | O |  | Trouv. en 1873 en déblayant la terre avant la mise en exploitation d'une nouvelle carrière | Analyse élémentaire n°4 (point de prélèvement n°3) | OBJET ISOLE |  |  | HACHE PLATE | triangulaire |  | cuivre | 0 | 12.3 | 5.6 | 1.3 | [7 empty] | Hache plate en cuivre, triangulaire, en forme de "coin", sa section est biconvexe. Le tranchant est faiblement convexe et les côtés ont pu être aplatis ou même à très légers rebords |  | Néo. fin/Chalco - | Anal. élément. - |  |  | Musée Annecy (acquise en 1874 par don) et CDPA (moulage) | Chantre E., 1875-76. Statistiques; Revon L., 1878. La Haute-Savoie avant les Romains. p. 34 (fig. 128); Prieur J., 1977. Savoie antique; Oberkampf M., 1984 (biblio.); Berretrot F. et Marchat A., 1988 (analyse élémentaire) | Photo n°72389. Dessin n°72-44; moulage CDPA: DIV124; analyse élémentaire (Labo. L.R.M.F.) | A.Bocquet | 99.463 | 0.263 | 0.029 | 0.19 | 0 | 0.04 | 0.007 | 0 | 0 | 0.105 | 0 | 0 | 0 | 0.008 | Zn, Pb, Fe, Au | L.R.M.F.
INV_8714 | SEVRIER |  |  | 74 | GENEVOIS | FRANCE | SEYNOD | 0 | 0 | 0 |  |  | 5822-1 |  |  |  |  | O |  | Trouv. en 1873 en déblayant la terre avant la mise en exploitation d'une nouvelle carrière | Analyse élémentaire n°3 (point de prélèvement n°2) | OBJET ISOLE |  |  | HACHE PLATE | triangulaire |  | cuivre | 0 | 12.3 | 5.6 | 1.3 | [7 empty] | Hache plate en cuivre, triangulaire, en forme de "coin", sa section est biconvexe. Le tranchant est faiblement convexe et les côtés ont pu être aplatis ou même à très légers rebords |  | Néo. indéter. - | Anal. élément. - |  |  | Musée Annecy (acquise en 1874 par don) et CDPA (moulage) | Chantre E., 1875-76. Statistiques; Revon L., 1878. La Haute-Savoie avant les Romains. p. 34 (fig. 128); Prieur J., 1977. Savoie antique; Oberkampf M., 1984 (biblio.); Berretrot F. et Marchat A., 1988 (analyse élémentaire) | Photo n°72389; dessin n°72-44; moulage CDPA: DIV124; analyse élémentaire (Labo. L.R.M.F.) | A.Bocquet | 99.423 | 0.287 | 0.034 | 0.2 | 0 | 0.04 | 0.007 | 0 | 0 | 0.112 | 0 | 0 | 0 | 0.009 | Zn, Pb, Fe, Au | L.R.M.F.
INV_8713 | SEVRIER |  |  | 74 | GENEVOIS | FRANCE | SEYNOD | 0 | 0 | 0 |  |  | 5822-1 |  |  |  |  | O |  | Trouv. en 1964, dans le ruisseau d'Englanne, coincée dans une fissure de rocher | Analyse élémentaire n°2 (point de prélèvement n°1) | OBJET ISOLE |  |  | HACHE PLATE | trapézoïdal |  | cuivre | 0 | 12.3 | 5.6 | 1.3 | [7 empty] | Hache plate en cuivre, triangulaire, en forme de "coin", sa section est biconvexe. Le tranchant est faiblement convexe et les côtés ont pu être aplatis ou même à très légers rebords |  | Néo. fin/Chalco - | Anal. élément. - |  |  | Musée Annecy (acquise en 1874 par don ) et CDPA (moulage) | Chantre E., 1875-76. Statistiques; Revon L., 1878. la Haute-Savoie avant les Romains. p. 34 (fig. 128); Prieur J., 1977. Savoie antique; Oberkampf M., 1984; Berretrot F. et Marchat A., 1988 (analyse élémentaire) | Photo n°72389. Dessin n°72-44; moulage CDPA: DIV124; analyse élémentaire (Labo. L.R.M.F.) | A.Bocquet | 99.537 | 0.186 | 0.032 | 0.186 | 0 | 0.04 | 0.009 | 0 | 0 | 0.11 | 0 | 0 | 0 | 0.01 | Zn, Pb, Fe, Au | L.R.M.F.
INV_4563 | SEVRIER |  | Le Crêt de Châtillon | 74 | GENEVOIS | FRANCE | SEYNOD | 0 | 0 | 0 |  |  | 4122 |  | O |  |  | O |  | Recherches anciennes de L. Revon; travaux de topographie des pilotis par R. Laurent et le C.R.A.L.S.D. en 1964-67-68: matériel divers. Sauvetage par C. Orcel et P. van Ginneken du CDPA: four (1967) et pirogue (1979) | Analyse élémentaire | OBJET de SITE | OUTILLAGE | COUTEAU | COUTEAU |  |  |  | 0 | 0 | 0 | 0 |  | reconstitué CDPA | dessin CDPA | Moulage CDPA |  | non Entier |  | Couteau à douille conique |  | BF. pha. réc. - | Anal. élément. - | Champs d'urnes - | COUTEAU | Musée Annecy | Verney A., 1994 (analyse élémentaire) | Analyse élémentaire (Labo. L.R.M.F.) | A.Bocquet | 84.375 | 9 | 0.55 | 0.37 | 5.26 | 0.282 | 0.042 | 0.002 | 0 | 0.2 | 0.01 | 0 | 0 | 0.109 |  | L.R.M.F. | 13958
INV_4562 | SEVRIER |  | Le Crêt de Châtillon | 74 | GENEVOIS | FRANCE | SEYNOD | 0 | 0 | 0 |  |  | 1501.1 |  | O |  |  | O |  | Recherches anciennes de L. Revon; travaux de topographie des pilotis par R. Laurent et le C.R.A.L.S.D. en 1964-67-68: matériel divers. Sauvetage par C. Orcel et P. van Ginneken du CDPA: four (1967) et pirogue (1979) | Analyse élémentaire | OBJET de SITE | PARURE | BRACELET | BRACELET |  |  |  | 0 | 0 | 0 | 0 |  | reconstitué CDPA | dessin CDPA | Moulage CDPA |  | non Entier |  | Bracelet à tampons et jonc mince, du type "Sévrier", sans décor |  | BF. pha. réc. - | Anal. élément. - | Champs d'urnes - | BRACELET | Musée Annecy | Verney A., 1994 (analyse élémentaire) | Analyse élémentaire (Labo. L.R.M.F.) | A.Bocquet | 90.628 | 5.9 | 0.73 | 0.62 | 0.636 | 0.757 | 0.022 | 0.002 | 0 | 0.22 | 0.25 | 0.01 | 0 | 0.411 |  | L.R.M.F. | 13930
INV_4561 | SEVRIER |  | Le Crêt de Châtillon | 74 | GENEVOIS | FRANCE | SEYNOD | 0 | 0 | 0 |  |  | 1908 |  | O |  |  | O |  | Recherches anciennes de L. Revon; travaux de topographie des pilotis par R. Laurent et le C.R.A.L.S.D. en 1964-67-68: matériel divers. Sauvetage par C. Orcel et P. van Ginneken du CDPA: four (1967) et pirogue (1979) | Analyse élémentaire | OBJET de SITE | PARURE | BRACELET | BRACELET |  |  |  | 0 | 0 | 0 | 0 |  | reconstitué CDPA | dessin CDPA | Moulage CDPA |  | non Entier |  | Bracelet à tampons et jonc mince, du type "Sévrier", sans décor |  | BF. pha. réc. - | Anal. élément. - | Champs d'urnes - | BRACELET | Musée Annecy | Verney A., 1994 (analyse élémentaire) | Analyse élémentaire (Labo. L.R.M.F.) | A.Bocquet | 90.177 | 6.3 | 0.7 | 0.66 | 1.036 | 0.75 | 0.025 | 0.003 | 0 | 0.21 | 0.11 | 0.01 | 0 | 0.263 |  | L.R.M.F. | 13929
INV_4560 | SEVRIER |  | Le Crêt de Châtillon | 74 | GENEVOIS | FRANCE | SEYNOD | 0 | 0 | 0 |  |  | 17.934.1 |  | O |  |  | O |  | Recherches ancienne de L. Revon; travaux de topographie des pilotis par R. Laurent et le C.R.A.L.S.D. en 1964-67-68: matériel divers. Sauvetage par C. Orcel et P. van Ginneken du CDPA: four (1967) et pirogue (1979) | Analyse élémentaire | OBJET de SITE | OUTILLAGE | HAC. A DOUILLE | HAC. A DOUILLE |  |  |  | 0 | 0 | 0 | 0 |  | reconstitué CDPA | dessin CDPA | Moulage CDPA |  | non Entier |  | Hache à douille circulaire |  | BF. pha. réc. - | Anal. élément. - | Champs d'urnes - | HACHE A DOUILLE | Musée Annecy | Verney A., 1994 (analyse élémentaire) | Analyse élémentaire (Labo. L.R.M.F.) | A.Bocquet | 88.602 | 9.2 | 0.32 | 0.17 | 1.5 | 0.15 | 0.018 | 0.002 | 0 | 0.14 | 0.02 | 0 | 0 | 0.018 |  | L.R.M.F. | 13928
INV_2117 | SEVRIER |  |  | 74 | GENEVOIS | FRANCE | SEYNOD | 0 | 0 | 0 |  |  | 5822-1 |  |  | O |  | O |  | Trouv. en 1873 en déblayant la terre avant la mise en exploitation d'une nouvelle carrière | Analyse élémentaire n°1 | OBJET ISOLE | OUTILLAGE | HACHE PLATE | HACHE PLATE | triangulaire |  | cuivre | 0 | 12.3 | 5.6 | 1.3 |  | note_3: Moulage CDPA; note_5: Entier | Hache plate en cuivre, triangulaire, en forme de "coin", sa section est biconvexe. Le tranchant est faiblement convexe et les côtés ont pu être aplatis ou même à très légers rebords |  | Néo. indéter. - | Anal. élément. - |  | HACHE PLATE | Musée Annecy (acquise en 1874 par don) et CDPA (moulage) | Chantre E., 1875-76. Statistiques; Revon L., 1878. La Haute-Savoie avant les Romains. p. 34 (fig. 128); Prieur J., 1977. Savoie antique; Oberkampf M., 1984 (biblio.) | Photo n°72389. Dessin n°72-44; moulage CDPA: DIV124; pas de nom de laboratoire pour l'analyse élémentaire | A.Bocquet | 99.4743 | 0.2453 | 0.0317 | 0 | 0 | 0 | 0.0077 | 0 | 0 | 0.109 | 0 | 0 | 0 | 0.009
INV_8541 | SEYSSEL |  | Grotte de la Sarrazinière | 74 | GENEVOIS | FRANCE | SEYSSEL | 0 | 0 | 0 |  |  | 18935 |  |  | O |  | O |  | Recherches de P. Dufournet (1972): à l'est du village de Vens, industrie d'affinités tardenoisiennes dans des couches de surface remaniées. Méso.-Néo.? Les interventions suivantes (fouilles clandestines) ont livré une petite | pendeloque | OBJET ISOLE | PARURE | PERLE ou PENDEL. |  |  |  |  | 0 | 0 | 0 | 0 |  | note_5: Entier | Pendeloque triangulaire en tôle de bronze, décorée |  | Néo. indéter. -BF. pha. réc. - | Anal. élément. - |  | PERLE ou PENDEL. | Musée Annecy | Dufournet P., 1971 (rapport de fouilles inédit); Gallia-Préh., 1977. t. 20, fasc. 2. p. 667; Oberkampf M., 1997; Verney A., 1994 (analyse élémentaire) | Analyse élémentaire (Labo. L.R.M.F.) | A.Bocquet | 91.949 | 4.3 | 0.89 | 0.6 | 1.34 | 0.776 | 0.022 | 0.002 | 0 | 0.29 | 0.01 | 0.11 | 0 | 0 |  | L.R.M.F. | 13952
INV_4489 | SEYSSEL |  | Congeon - Les Perrotins | 74 | GENEVOIS | FRANCE | SEYSSEL | 0 | 0 | 0 |  |  | 18.659.4 |  |  |  |  | O |  | Vers 1900, un viticulteur de Vens découvrit en minant sa vigne à env. 80cm prof. un vase de terre et six bracelets; objets redécouverts par P. Dufournet à la mairie de Seyssel et publiés en 1960 dans les Actes 99e Congr. Soc. Sav. | Annecy et Chambéry. Conditions découverte mal connues, mais bien qu'il ne soit pas fait mention de squelette, on pense que c'est un mobilier funéraire. Lieu-dit "Le Mollard" et "Les Perrotins" sur l'actuel. Dit aussi "Coujou". | SEPULTURE |  |  | BRACELET |  |  |  | 0 | 0 | 0 | 0 | [7 empty] | Bracelet à extrémités enroulées et jonc torsadé (analyse élémentaire) |  | BF. pha. moy. - | Anal. élément. - | Champs d'urnes - |  | Musée Annecy | Verney A., 1994 (analyse élémentaire) | Analyse élémentaire (Labo. L.R.M.F.) | A.Bocquet | 93.3 | 5 | 0.71 | 0.42 | 0.299 | 0.121 | 0.033 | 0.001 | 0 | 0.3 | 0.05 | 0.03 | 0 | 0.036 |  | L.R.M.F. | 13918
INV_4488 | SEYSSEL |  | Congeon - Les Perrotins | 74 | GENEVOIS | FRANCE | SEYSSEL | 0 | 0 | 0 |  |  | 18.659.1 |  |  |  |  | O |  | Vers 1900, un viticulteur de Vens découvrit en minant sa vigne à env. 80cm prof. un vase de terre et six bracelets; objets redécouverts par P. Dufournet à la mairie de Seyssel et publiés en 1960 dans les Actes 99e Congr. Soc. Sav. | Annecy et Chambéry. Conditions découverte mal connues, mais bien qu'il ne soit pas fait mention de squelette, on pense que c'est un mobilier funéraire. Lieu-dit "Le Mollard" et "Les Perrotins" sur l'actuel. Dit aussi "Coujou" | SEPULTURE |  |  | BRACELET |  |  |  | 0 | 0 | 0 | 0 | [7 empty] | Bracelet massif, ouvert, de section losangique et ronde, à décor gravé, à extrémités lisses et jonc incisé (analyse élémentaire) |  | BF. pha. moy. - | Anal. élément. - | Champs d'urnes - |  | Musée Annecy | Verney A., 1994 (analyse élémentaire) | Analyse élémentaire (Labo. L.R.M.F.) | A.Bocquet | 92.042 | 5.8 | 0.93 | 0.74 | 0.113 | 0.303 | 0.034 | 0.001 | 0 | 0.38 | 0.01 | 0.01 | 0 | 0.017 |  | L.R.M.F. | 13919
INV_2162 | SILLINGY |  | Chaumontet | 74 | GENEVOIS | FRANCE | ANNECY | 0 | 0 | 0 |  |  | 67.12.181 |  |  | O |  | O |  |  | Analyse élémentaire | OBJET ISOLE | OUTILLAGE | HAC. A AIL. TERM. | HAC. A AIL. TER |  |  | bronze | 0 | 13.8 | 4.7 | 3.9 |  | note_5: Entier | Hache à ailerons terminaux sans anneau. Les bords sont rectilignes jusqu'au tranchant, élargi par martelage. Les ailerons sont allongés et peu couvrants. Le sommet est arrondi, l'arête rabattue formant un replat. Indigène? |  | BF. pha. réc. - | Anal. élément. - |  | HAC. A AIL. TERM | Musée Dauphinois. Coll. M.D. 67.12.181 (anc. coll. et don P. Bisch) | Bocquet A., 1969-70. Catalogue M.D.; Bonnamour L. et Combier J., 1972; Oberkampf M., 1984 (biblio.) et 1997; Verney A., 1994 (analyse élémentaire) | Dessin: A. Bocquet; analyse élémentaire (Labo. L.R.M.F.) | A.Bocquet | 89.665 | 8.6 | 0.26 | 0.09 | 1.17 | 0.176 | 0.009 | 0.002 | 0 | 0.1 | 0.01 | 0 | 0 | 0.018 |  | L.R.M.F. | 14002
INV_9213 | SINARD |  |  | 38 | TRIEVES-MATHEYS | FRANCE | MONESTIER-DE-CLERMON | 0 | 0 | 0 |  |  | 67.12.184 |  |  | O |  | O |  | Trouv. avant 1914 | Analyse élémentaire n°2 (point de prélèvement n°2) | OBJET ISOLE | OUTILLAGE | HAC. A REBORD | HAC. A REBORD |  |  | bronze | 0 | 16.3 | 6.5 | 1.2 |  | note_4: dépot au Musée daup.; note_5: Entier | Hache à bords droits très peu marqués, de forme allongée, obtenue en moule bivalve, au talon légèrement martelé et au tranchant peu arrondi, du type de "Neyruz" |  | Br. ancien - | Anal. élément. - | Civ. du Rhone - | HACHE A REBORD | Musée Dauphinois. Coll. M.D. 67.12.184 (anc. coll. et don P. Bisch) | Bocquet A., 1969 et 1969-70. Catalogue M.D.; Bill J., 1973; Jacobé de Naurois H., 2000-01 | Analyse élémentaire (Labo. L.R.M.F.) | A.Bocquet | 95.3 | 8.5 | 0.55 | 0 | 0 | 0 | 0 | 0 | 0 | 0 | 0 | 0 | 0 | 0 | Zn,Pb,As,Fe,Ag,Ni | L.R.M.F. | 17953
INV_2163 | SINARD |  |  | 38 | TRIEVES-MATHEYS | FRANCE | MONESTIER-DE-CLERMON | 0 | 0 | 0 |  |  | 67.12.184 |  |  | O |  | O |  | Trouv. avant 1914 | Analyse élémentaire n°1 (point de prélèvement n°1) | OBJET ISOLE | OUTILLAGE | HAC. A REBORD | HAC. A REBORD |  |  | bronze | 0 | 16.3 | 6.5 | 1.2 |  | note_5: Entier | Hache à bords droits très peu marqués, de forme allongée, obtenue en moule bivalve, au talon légèrement martelé et au tranchant peu arrondi, du type de "Neyruz" |  | Br. ancien - | Anal. élément. - | Civ. du Rhone - | HACHE A REBORD | Musée Dauphinois. Coll. M.D. 67.12.184 (anc. coll. et don P. Bisch) | Bocquet A., 1969 et 1969-70. Catalogue M.D.; Bill J., 1973 | Analyse élémentaire (Labo. L.R.M.F.) | A.Bocquet | 95.3 | 3.8 | 0.9 | 0 | 0 | 0 | 0 | 0 | 0 | 0 | 0 | 0 | 0 | 0 |  | L.R.M.F.
INV_5781 | ST-BLAISE |  |  | 74 | GENEVOIS | FRANCE | CRUSEILLES | 0 | 0 | 0 |  |  | B 4207 |  |  | O |  | O |  |  | Analyse élémentaire | OBJET ISOLE | ARME | POIGNARD | POIGNARD |  |  |  | 0 | 0 | 0 | 0 |  | note_5: Entier | Poignard à encoche |  |  | Anal. élément. - |  | POIGNARD | Musée Art et Hist. Genève | Junghans S., Sangmeister E. et Schröder M., 1968 (analyse élémentaire) | Analyse élémentaire (Labo. Stuttgart) | A.Bocquet | 99.46 | 0 | 0 | 0.54 | 0 | 0 | 0 | 0 | 0 | 0 | 0 | 0 | 0 | 0 |  | STUTTGART | 7108
INV_2251 | ST-CHEF |  |  | 38 | BAS DAUPHINE | FRANCE | BOURGOIN-JALLIEU | 0 | 0 | 0 |  |  | 34.114 |  |  | O |  | O |  |  | Analyse élémentaire | OBJET ISOLE | ARME | POIGNARD | POIGNARD |  |  | bronze | 0 | 21 | 3.6 | 0.5 |  | note_5: Entier | Poignard à 2 rivets en bout de lame faiblement pistilliforme, à une nervure médiane bien marquée et talon pourvu de deux encoches latérales pour les rivets |  | Br. moyen - | Anal. élément. - |  | POIGNARD | Musée Dauphinois. Coll. M.D. 34.114 (don Costa de Beauregard) | Müller H., 1930; Bocquet A., 1969 et 1969-70. Catalogue M.D. | Analyse élémentaire (Labo. L.R.M.F.) | A.Bocquet | 91.81 | 7.2 | 0.64 | 0.03 | 0.15 | 0.17 | 0 | 0 | 0 | 0 | 0 | 0 | 0 | 0 |  | L.R.M.F.
INV_2555 | STE-COLOMBE |  |  | 05 | BOCHAINE-GAP | FRANCE | ORPIERRE | 0 | 0 | 0 |  |  | 15 MO |  |  | O |  | O |  | Trouv. en 1895, derrière l'église | Analyse élémentaire | OBJET ISOLE | OUTILLAGE | H. A AIL. MED. LONG | H. A AIL. MED. | à ailerons |  | bronze | 250 | 12 | 0 | 0 | Larg. au tranchant: 5,5cm; larg. au talon: 3,4cm | note_5: Entier | Hache à ailerons allongés peu élevés au tranchant évasé. Le corps est galbé et épais |  |  | Métallog. -Anal. élément. - |  | H. A AIL. MEDIANS | Inst. Paléon. Humaine (coll. Vésignié) | Müller H., 1902. Bull. S.D.E.A. p. 14-30 (fig. 1); Plat P., 1910; Chardenoux M.B. et Courtois J.C., 1979; Haussmann L., 1995 (biblio.) | Dessin: H. Müller | A.Bocquet | 92.14 | 7.86 | 0 | 0 | 0 | 0 | 0 | 0 | 0 | 0 | 0 | 0 | 0 | 0
INV_8517 | ST-GENIS |  |  | 05 | BOCHAINE-GAP | FRANCE | SERRES | 0 | 0 | 0 |  |  | 988.143.4 |  |  | O |  | O |  |  | Analyse élémentaire n°2 | OBJET ISOLE | ARME | POIGNARD | POIGNARD |  |  |  | 0 | 0 | 0 | 0 |  | note_5: Entier | Petit poignard avec arête médiane peu marquée |  | Br. ancien - | Anal. élément. - |  | POIGNARD | Musée Gap | Barge H. et Bourhis J.R., 1998 (analyse élémentaire) | Analyse élémentaire n°2 (Labo. Rennes) | A.Bocquet | 97 | 3 | 0 | 0 | 0.025 | 0.05 | 0 | 0 | 0 | 0.02 | 0.005 | 0 | 0 | 0 |  | RENNES
INV_8516 | ST-GENIS |  |  | 05 | BOCHAINE-GAP | FRANCE | SERRES | 0 | 0 | 0 |  |  | 988.143.3 |  |  |  |  | O |  | Trouv. sur la rive gauche du Buëch | Analyse élémentaire n°2 | OBJET ISOLE |  |  | POIGNARD | triangulaire |  | bronze | 6 | 3.2 | 3 | 0 | [7 empty] | Petite lame de poignard très courte et triangulaire, présentant 3 trous de rivet |  | Br. ancien - | Anal. élément. - | Civ. du Rhone - |  | Musée Gap (anc. coll. Plat) | Courtois J.C., 1976; Haussmann L., 1995; Barge H. et Bourhis J.R., 1998 (analyse élémentaire) | Dessin: J.C. Courtois; analyse élémentaire n°2 (Labo. Rennes) | A.Bocquet | 93 | 7 | 0.001 | 0 | 0.01 | 0.01 | 0 | 0 | 0 | 0.1 | 0 | 0 | 0 | 0 |  | RENNES
INV_4085 | ST-GENIS |  |  | 05 | BOCHAINE-GAP | FRANCE | SERRES | 0 | 0 | 0 |  |  | 988.143.3 |  |  |  |  | O |  | Trouv. sur la rive gauche du Buëch | Analyse élémentaire n°1 | OBJET ISOLE |  |  | POIGNARD | triangulaire |  | bronze | 6 | 3.2 | 3 | 0 | [7 empty] | Petite lame de poignard très courte et triangulaire, présentant 3 trous de rivet |  | Br. ancien - | Anal. élément. - | Civ. du Rhone - |  | Musée Gap (anc. coll. Plat) | Junghans S., Sangmeister E. et Schröder M., 1968 (analyse élémentaire); Courtois J.C., 1976; Haussmann L., 1995 | Dessin: J.C. Courtois; analyse élémentaire (Labo. Stuttgart) | A.Bocquet | 96.19 | 3.8 | 0 | 0 | 0 | 0.01 | 0 | 0 | 0 | 0.055 | 0 | 0 | 0 | 0 |  | STUTTGART | 4162
INV_3421 | ST-GENIS |  |  | 05 | BOCHAINE-GAP | FRANCE | SERRES | 0 | 0 | 0 |  |  | 988.143.4 |  |  |  |  | O |  |  | Analyse élémentaire n°1 | OBJET ISOLE |  |  | POIGNARD |  |  |  | 0 | 0 | 0 | 0 | [7 empty] | Poignard avec arête médiane |  | Br. ancien -Br. moyen - | Anal. élément. - |  |  | Musée Gap | Junghans S., Sangmeister E. et Schröder M., 1968 (analyse élémentaire) | Analyse élémentaire (Labo. Stuttgart) | A.Bocquet | 89.445 | 9.1 | 0.2 | 0.45 | 0.48 | 0.31 | 0.015 | 0 | 0 | 0.079 | 0 | 0 | 0 | 0 |  | STUTTGART | 4161
INV_2274 | ST-GENIS |  |  | 05 | BOCHAINE-GAP | FRANCE | SERRES | 0 | 0 | 0 |  |  | 988.143.5 |  |  | O |  | O |  | Entrée au Musée de Gap avec la collection Tournier | Analyse élémentaire | OBJET ISOLE | OUTILLAGE | COUTEAU | COUTEAU | à soie |  | bronze | 0 | 21 | 0 | 0 |  | note_5: Entier | Couteau à soie et à dos ondulé agrémenté d'une virole dans sa partie distale |  | BF. pha. moy. - | Anal. élément. - |  | COUTEAU | Musée Gap | Müller A., 1991; Haussmann L., 1995 (biblio.); Barge H. et Bourhis J.R., 1998 (analyse élémentaire) | Dessin: CDPA; analyse élémentaire (Labo. Rennes) | A.Bocquet | 83.09 | 13 | 1.5 | 0.1 | 2 | 0.3 | 0.01 | 0 | 0 | 0.2 | 0 | 0 | 0 | 0 |  | RENNES
INV_2344 | ST-JEAN-DE-THOLOME |  | Grand-Châtel | 74 | CHABLAIS-FAUCIG | FRANCE | ST-JEOIRE | 0 | 0 | 0 |  |  | 67.12.192 |  |  |  | O | O |  | Trouv. au coteau de Châtel. On mit au jour en même temps "des médailles romaines, des patères, de grands anneaux et d'autres bronzes avec lesquels un fondeur de Saint-Jeoire fabriqua trois sonnailles de boeuf" en 1876 | Analyse élémentaire | DEPOT - | [5 empty] | bronze | 0 | 19.5 | 4.8 | 4.4 | [7 empty] | Hache à ailerons médians courts. Les bords sont plutôt sinueux, le corps de la hache étant légèrement étranglé au niveau des ailerons, avec un petit épaulement à leur base. Le tranchant est convexe, très peu évasé. Le sommet porte une | encoche assez large et profonde, sur laquelle on a rabattu les ergots latéraux | BF. pha. anc. - | Anal. élément. - | Champs d'urnes - | H. A AIL. MED. COURTH. A AIL. MEDIAN- | Musée Daup. Coll. M.D. 67.12.192 (anc. coll. Dufresne et don P. Bisch) | Revon L., 1878. La Haute-Savoie avant les Romains. p. 35 (fig. 135); Millotte J.P., Cordier G. et Abauzit P., 1968. n°64, p. 36; Bocquet A., 1969-70. Catalogue M.D.; Bocquet A. et Lebascle M.C., 1976; Oberkampf M., 1984 (biblio.) | Moulage au Musée Antiquités Nationales (n°8626); analyse élémentaire (Labo. L.R.M.F.) | A.Bocquet | 92.264 | 5.9 | 0.23 | 0.84 | 0.219 | 0.155 | 0.208 | 0.005 | 0 | 0.11 | 0 | 0 | 0 | 0.179 |  | L.R.M.F. | 13990
INV_2352 | ST-JEOIRE-EN-FAUCIGNY |  | Pont du Risse | 74 | CHABLAIS-FAUCIG | FRANCE | ST-JEOIRE | 0 | 0 | 0 |  |  | 67.12.193 |  |  | O |  | O |  | Trouv. en 1858 dans les fondations du pont du Risse | Analyse élémentaire | OBJET ISOLE | OUTILLAGE | H. A AIL. MED. COURT | H. A AIL. MED. |  |  | bronze | 0 | 19.8 | 5.4 | 3.2 |  | note_5: Entier | Hache à ailerons médians courts, rectangulaire, au talon échancré, au tranchant peu élargi par martelage, étranglée aux ailerons |  | BF. pha. anc. - | Anal. élément. - | Champs d'urnes - | H. A AIL. MEDIANS | Musée Dauphinois. Coll. M.D. 67.12.193 (anc. coll. et don P. Bisch) | D.A.G., 1875. t. 2. pl. 32, n°21. p. 529; Revon L., 1878. La Hte-Savoie av. les Romains. p. 35 (fig. 136); Millotte J.P., Cordier G. et Abauzit P., 1968. p. 36, n°65; Bocquet A., 1969-70. Catalogue M.D.; Oberkampf M., 1984 (biblio.) et 1997 | Moulage au Musée Antiquités Nationales (n°8625); analyse élémentaire (Labo. L.R.M.F.) | A.Bocquet | 91.8 | 7.4 | 0.12 | 0.07 | 0.409 | 0.09 | 0.025 | 0.002 | 0 | 0.08 | 0.03 | 0.03 | 0 | 0.024 |  | L.R.M.F. | 13991
INV_2427 | ST-MICHEL-DE-MAURIENNE |  | La Buffaz (Crêt Girard) | 73 | MAURIENNE | FRANCE | ST-MICHEL-DE-MAURIEN | 1050 | 0 | 0 | [7 empty] | R | O | A l'ouest de la Buffaz, au-dessus de la route, ensemble de quatre pierres à cupules au Crêt de la Buffetaz. Environnement: friches. Nature: affleurement. Travail: polissage |  | MEGAL. ALPIN - | MEGALITHISME |  |  |  |  | grès schisteux | 0 | 400 | 300 | 70 | [7 empty] | Rocher n°4: 14 cupules (0/B, D) |  | Néo. indéter. - |  |  |  |  | Quinet B., 1983. Art Rupestre. Bull. du GERSAR. n°21. p. 69; Ballet F. et Raffaelli P., 1990 |  | A.Bocquet | 0 | 0 | 0 | 0 | 0 | 0 | 0 | 0 | 0 | 0 | 0 | 0 | 0 | 0
INV_4732 | ST-PIERRE-D'ALBIGNY |  |  | 73 | COMBE DE SAVOIE | FRANCE | ST-PIERRE-D'ALBIGNY | 405 | 0 | 0 |  |  | 4505 (75) |  |  | O |  | O |  |  | Analyse élémentaire | OBJET ISOLE | OUTILLAGE | HACHE PLATE | HACHE PLATE | plat |  | cuivre | 188 | 7.9 | 4.1 | 0.7 | Patine verte et tâches brunâtres; larg. talon: 1,7cm et larg. tranchant: 4,1cm | note_3: Moulage CDPA; note_5: Entier | Hache plate en cuivre dont le talon est droit et le tranchant légèrement arrondi |  | Néo. fin/Chalco - | Anal. élément. - |  | HACHE PLATE | Musée Savoisien (don M. Perrin) N° 4505/75 | Junghans S., Sangmeister E. et Schröder M., 1968 (analyse élémentaire); Mme Combier J., 1972. Bronze en Savoie (fig.); Prieur J., 1977. Savoie antique; Rey P.J., 1999. p. 611 | Analyse élémentaire (Labo. Stuttgart) | A.Bocquet | 99.56 | 0 | 0 | 0.44 | 0 | 0 | 0 | 0 | 0 | 0.083 | 0 | 0 | 0 | 0 |  | STUTTGART | 4050
INV_2530 | ST-SIMEON-DE-BRESSIEUX |  | Le Truchet | 38 | BIEVRE VALLOIRE | FRANCE | ST-ETIENNE-DE-ST-GEO | 0 | 0 | 0 |  |  | 68.78.2 |  |  |  |  | O |  | Faisait certainement partie du dépôt de fondeur (?) dont une partie se trouve au Musée des Antiquités Nationales (Chantre E., 1875-76) | Analyse élémentaire | DEPOT |  |  | HAC. A AIL. TER | à ailerons |  | bronze | 0 | 15.6 | 4.3 | 0.4 | [7 empty] | Hache à ailerons terminaux développés et à anneau latéral, le tranchant est légèrement évasé |  | BF. pha. réc. - | Anal. élément. - | Champs d'urnes - |  | Musée Dauphinois. Coll. M.D. 68.78.2 (anc. coll. Thomas) | Verney A., 1994 (analyse élémentaire) | M. Thomas la tenait de son père originaire de Saint-Siméon-de-Bressieux; analyse élémentaire (Labo. L.R.M.F.) | A.Bocquet | 91.985 | 5.2 | 0.69 | 0.38 | 1.29 | 0.311 | 0.033 | 0.001 | 0 | 0.19 | 0.04 | 0 | 0 | 0.07 |  | L.R.M.F. | 14001
INV_8593 | ST-VERAN |  | Cabane des Clausis | 05 | QUEYRAS | FRANCE | AIGUILLES | 0 | 0 | 0 | [7 empty] | O |  | Gîte de cuivre. Niveau 2 | Analyse élémentaire | GISEMENT METALLIFERE | [6 empty] | 0 | 0 | 0 | 0 | [7 empty] | Scorie |  |  | Anal. élément. - |  |  |  | Barge H. et Bourhis J.R., 1998 (analyse élémentaire) | Analyse élémentaire (Labo. Rennes) | L.Haussman | 16.48 | 0.05 | 0 | 0 | 0.05 | 0.15 | 0 | 0 | 0 | 0.001 | 0 | 0 | 0 | 0 | Bi, Co | RENNES
INV_8592 | ST-VERAN |  | Cabane des Clausis | 05 | QUEYRAS | FRANCE | AIGUILLES | 0 | 0 | 0 | [7 empty] | O |  | Gîte de cuivre. Niveau 2 | Analyse élémentaire | GISEMENT METALLIFERE | [6 empty] | 0 | 0 | 0 | 0 | [7 empty] | Cuivre |  |  | Anal. élément. - |  |  |  | Barge H. et Bourhis J.R., 1998 (analyse élémentaire) | Analyse élémentaire (Labo. Rennes); Si=1 | L.Haussman | 98 | 0.01 | 0 | 0 | 0.002 | 0.01 | 0 | 0 | 0 | 0.03 | 0.15 | 0.01 | 0 | 0 |  | RENNES
INV_8591 | ST-VERAN |  | Cabane des Clausis | 05 | QUEYRAS | FRANCE | AIGUILLES | 0 | 0 | 0 | [7 empty] | O |  | Gîte de cuivre. Niveau 1 | Analyse élémentaire | GISEMENT METALLIFERE | [6 empty] | 0 | 0 | 0 | 0 | [7 empty] | Globule de cuivre |  |  | Anal. élément. - |  |  |  | Barge H. et Bourhis J.R., 1998 (analyse élémentaire) | Analyse élémentaire (Labo. Rennes) | L.Haussman | 98 | 0.003 | 0 | 0 | 0.005 | 0.006 | 0 | 0 | 0 | 0.05 | 0.01 | 0.5 | 0 | 0.001 |  | RENNES
INV_8590 | ST-VERAN |  | Cabane des Clausis | 05 | QUEYRAS | FRANCE | AIGUILLES | 0 | 0 | 0 | [7 empty] | O |  | Gîte de cuivre | Analyse élémentaire | GISEMENT METALLIFERE | [6 empty] | 0 | 0 | 0 | 0 | [7 empty] | Scorie |  |  | Anal. élément. - |  |  |  | Barge H. et Bourhis J.R., 1998 (analyse élémentaire) | Analyse élémentaire (Labo. Rennes); Si=10,3 | L.Haussman | 49.35 | 0.005 | 0 | 0 | 0.005 | 0.005 | 0.001 | 0 | 0 | 0.05 | 0 | 0.3 | 0 | 0 | Co | RENNES
INV_8589 | ST-VERAN |  | Cabane des Clausis | 05 | QUEYRAS | FRANCE | AIGUILLES | 0 | 0 | 0 | [7 empty] | O |  | Gîte de cuivre | Analyse élémentaire | GISEMENT METALLIFERE | [6 empty] | 0 | 0 | 0 | 0 | [7 empty] | Scorie |  |  | Anal. élément. - |  |  |  | Barge H. et Bourhis J.R., 1998 (analyse élémentaire) | Analyse élémentaire (Labo. Rennes); Si=16,4 | L.Haussman | 47.6 | 0.001 | 0 | 0 | 0.002 | 0.003 | 0 | 0 | 0 | 0.03 | 0 | 0.25 | 0 | 0 |  | RENNES
INV_8588 | ST-VERAN |  | Mine des Clausis (TB2bis) | 05 | QUEYRAS | FRANCE | AIGUILLES | 0 | 0 | 0 | [7 empty] | O |  | Gîte de cuivre | Analyse élémentaire | GISEMENT METALLIFERE | [6 empty] | 0 | 0 | 0 | 0 | [7 empty] | Minerai |  |  | Anal. élément. - |  |  |  | Barge H. et Bourhis J.R., 1998 (analyse élémentaire) | Analyse élémentaire (Labo. Rennes); Si=1 | L.Haussman | 57.05 | 0 | 0 | 0 | 0.05 | 0.005 | 0 | 0 | 0 | 0.03 | 0 | 0 | 0.005 | 0 | Sn, Co | RENNES
INV_8587 | ST-VERAN |  | Mine des Clausis | 05 | QUEYRAS | FRANCE | AIGUILLES | 0 | 0 | 0 | [7 empty] | O |  | Gîte de cuivre | Analyse élémentaire | GISEMENT METALLIFERE | [6 empty] | 0 | 0 | 0 | 0 | [7 empty] | Minerai |  |  | Anal. élément. - |  |  |  | Barge H. et Bourhis J.R., 1998 (analyse élémentaire) | Analyse élémentaire (Labo. Rennes); Si=2 | L.Haussman | 48.95 | 0 | 0 | 0 | 0.15 | 0.001 | 0.001 | 0 | 0 | 0.015 | 0 | 0.5 | 0.01 | 0 | Sn | RENNES
INV_8586 | ST-VERAN |  | Mine des Clausis | 05 | QUEYRAS | FRANCE | AIGUILLES | 0 | 0 | 0 | [7 empty] | O |  | Gîte de cuivre | Analyse élémentaire | GISEMENT METALLIFERE | [6 empty] | 0 | 0 | 0 | 0 | [7 empty] | Minerai |  |  | Anal. élément. - |  |  |  | Barge H. et Bourhis J.R., 1998 (analyse élémentaire) | Analyse élémentaire (Labo. Rennes); Si=15,35 | L.Haussman | 47.95 | 0.005 | 0 | 0 | 0.1 | 0.01 | 0 | 0 | 0 | 0.01 | 16.7 | 15 | 0 | 0 |  | RENNES
INV_8585 | ST-VERAN |  | Mine des Clausis | 05 | QUEYRAS | FRANCE | AIGUILLES | 0 | 0 | 0 | [7 empty] | O |  | Gîte de cuivre | Analyse élémentaire | GISEMENT METALLIFERE | [6 empty] | 0 | 0 | 0 | 0 | [7 empty] | Minerai |  |  | Anal. élément. - |  |  |  | Barge H. et Bourhis J.R., 1998 (analyse élémentaire) | Analyse élémentaire (Labo. Rennes); Si=1 | L.Haussman | 45.1 | 0.002 | 0 | 0 | 0.01 | 0.015 | 0 | 0 | 0 | 0.015 | 0 | 0 | 0.01 | 0 |  | RENNES
INV_8584 | ST-VERAN |  | Mine des Clausis | 05 | QUEYRAS | FRANCE | AIGUILLES | 0 | 0 | 0 | [7 empty] | O |  | Gîte de cuivre | Analyse élémentaire | GISEMENT METALLIFERE | [6 empty] | 0 | 0 | 0 | 0 | [7 empty] | Minerai |  |  | Anal. élément. - |  |  |  | Barge H. et Bourhis J.R., 1998 (analyse élémentaire) | Analyse élémentaire (Labo. Rennes) | L.Haussman | 54.9 | 0.001 | 0 | 0 | 0.05 | 0.1 | 0 | 0 | 0 | 0.05 | 0 | 0 | 0.005 | 0 | Co | RENNES
INV_8583 | ST-VERAN |  | Cabane des Clausis | 05 | QUEYRAS | FRANCE | AIGUILLES | 0 | 0 | 0 | [7 empty] | O |  | Gîte de cuivre. Niveau 5 | Analyse élémentaire | GISEMENT METALLIFERE | [6 empty] | 0 | 0 | 0 | 0 | [7 empty] | Minerai |  |  | Anal. élément. - |  |  |  | Barge H. et Bourhis J.R., 1998 (analyse élémentaire) | Analyse élémentaire (Labo. Rennes); Si=1,8 | L.Haussman | 66.12 | 0 | 0 | 0 | 0.001 | 0 | 0 | 0 | 0 | 0.005 | 0.5 | 0 | 0 | 0 |  | RENNES
INV_8582 | ST-VERAN |  | Cabane des Clausis | 05 | QUEYRAS | FRANCE | AIGUILLES | 0 | 0 | 0 | [7 empty] | O |  | Gîte de cuivre. Niveau 1 | Analyse élémentaire | GISEMENT METALLIFERE | [6 empty] | 0 | 0 | 0 | 0 | [7 empty] | Minerai |  |  | Anal. élément. - |  |  |  | Barge H. et Bourhis J.R., 1998 (analyse élémentaire) | Analyse élémentaire (Labo. Rennes); Si=2,82 | L.Haussman | 56.35 | 0.001 | 0 | 0 | 0.003 | 0 | 0 | 0 | 0 | 0.05 | 2 | 0.1 | 0 | 0 | Ni | RENNES
INV_8581 | ST-VERAN |  | Cabane des Clausis | 05 | QUEYRAS | FRANCE | AIGUILLES | 0 | 0 | 0 | [7 empty] | O |  | Gîte de cuivre. Niveau 1 | Analyse élémentaire | GISEMENT METALLIFERE | [6 empty] | 0 | 0 | 0 | 0 | [7 empty] | Minerai |  |  | Anal. élément. - |  |  |  | Barge H. et Bourhis J.R., 1998 (analyse élémentaire) | Analyse élémentaire (Labo. Rennes); Si=3,04 | L.Haussman | 51.15 | 0.005 | 0 | 0 | 0.003 | 0.001 | 0 | 0 | 0 | 0.05 | 3.5 | 0.05 | 0 | 0 |  | RENNES
INV_8580 | ST-VERAN |  | Cabane des Clausis | 05 | QUEYRAS | FRANCE | AIGUILLES | 0 | 0 | 0 | [7 empty] | O |  | Gîte de cuivre | Analyse élémentaire | GISEMENT METALLIFERE | [6 empty] | 0 | 0 | 0 | 0 | [7 empty] | Minerai |  |  | Anal. élément. - |  |  |  | Barge H. et Bourhis J.R., 1998 (analyse élémentaire) | Analyse élémentaire (Labo. Rennes); Si=2,85 | L.Haussman | 55.75 | 0.001 | 0 | 0 | 0.001 | 0.002 | 0 | 0 | 0 | 0.01 | 3.5 | 0.05 | 0 | 0 |  | RENNES
INV_8573 | ST-VERAN |  |  | 05 | QUEYRAS | FRANCE | AIGUILLES | 0 | 0 | 0 |  |  | 988.157.2 (3) |  |  |  |  | O |  | Objet provenant de la collection Tournier. Pas d'indication concernant le contexte de sa découverte | Analyse élémentaire | OBJET ISOLE | [6 empty] | 0 | 0 | 0 | 0 | [7 empty] | Torque |  | BF. pha. réc. - | Anal. élément. - | Alpin - |  |  | Barge H. et Bourhis J.R., 1998 (analyse élémentaire) | Analyse élémentaire (Labo. Rennes) | L.Haussman | 93 | 5 | 0.4 | 0.2 | 0.15 | 0.08 | 0 | 0 | 0 | 0.1 | 0.003 | 0 | 0 | 0 | Bi | RENNES
INV_8555 | ST-VERAN |  |  | 05 | QUEYRAS | FRANCE | AIGUILLES | 0 | 0 | 0 |  |  | 988.157.2 (2) |  |  |  |  | O |  | Objet provenant de la collection Tournier. Pas d'indication concernant le contexte de sa découverte | Analyse élémentaire | OBJET ISOLE | [6 empty] | 0 | 0 | 0 | 0 | [7 empty] | Torque |  | BF. pha. réc. - | Anal. élément. - | Alpin - |  |  | Barge H. et Bourhis J.R., 1998 (analyse élémentaire) | Analyse élémentaire (Labo. Rennes) | L.Haussman | 96.6 | 2.5 | 0.5 | 0.05 | 0.1 | 0 | 0 | 0 | 0 | 0.1 | 0 | 0 | 0 | 0 | Ni | RENNES
INV_8554 | ST-VERAN |  |  | 05 | QUEYRAS | FRANCE | AIGUILLES | 0 | 0 | 0 |  |  | 988.157.2 (1) |  |  |  |  | O |  | Objet provenant de la collection Tournier. Pas d'indication concernant le contexte de sa découverte | Analyse élémentaire | OBJET ISOLE | [6 empty] | 0 | 0 | 0 | 0 | [7 empty] | Torque |  | BF. pha. réc. - | Anal. élément. - | Alpin - |  | Musée Gap | Barge H. et Bourhis J.R., 1998 (analyse élémentaire) | Analyse élémentaire (Labo. Rennes) | L.Haussman | 91.7 | 7.5 | 0.25 | 0.07 | 0.15 | 0.15 | 0.001 | 0 | 0 | 0.15 | 0.001 | 0.005 | 0 | 0 |  | RENNES
INV_8552 | ST-VERAN |  | Les Raux | 05 | QUEYRAS | FRANCE | AIGUILLES | 2040 | 0 | 0 |  |  | 988.157.10(2) |  |  |  |  | O |  | Trouv. en 1858, près du hameau des Raux, dans une tombe plate, d'un squelette qui portait deux torques autour du cou et cinq ou six bracelets massifs, en bronze, aux bras | Analyse élémentaire | OBJET ISOLE | [6 empty] | 0 | 0 | 0 | 0 | [7 empty] | Bracelet |  | BF. pha. réc. -Hallstatt indéter.- | Anal. élément. - | Alpin - |  | Musée Gap (anc. coll. Tournier) | Tournier B., 1878. Matériaux. p. 153-154 (fig. torque); Roman J., 1879. p. 28 et 1888; Chantre E., 1880; Courtois J.C., 1976; Salomon N., 1976; Sabatier M., 1985; Willigens M.P., 1987 (biblio.); Müller H., 1991; Haussmann L., 1995 (biblio.) | Dessins: J.C. Courtois; analyse élémentaire (Labo. Rennes) | A.Bocquet | 91.949 | 7 | 0.15 | 0.001 | 0.8 | 0.1 | 0 | 0 | 0 | 0.05 | 0 | 0 | 0 | 0 | Bi | RENNES
INV_8551 | ST-VERAN |  | Les Raux | 05 | QUEYRAS | FRANCE | AIGUILLES | 2040 | 0 | 0 |  |  | 988.157.5 |  |  |  |  | O |  | Trouv. en 1858, près du hameau des Raux, dans une tombe plate, d'un squelette qui portait deux torques autour du cou et cinq ou six bracelets massifs, en bronze, aux bras | Analyse élémentaire | OBJET ISOLE | [6 empty] | 0 | 0 | 0 | 0 | [7 empty] | Bracelet |  | BF. pha. réc. -Hall. ancien - | Anal. élément. - | Alpin - |  | Musée Gap (anc. coll. Tournier) | Tournier B., 1878. Matériaux. p. 153-154 (fig. torque); Roman J., 1879. p. 28 et 1888; Chantre E., 1880; Courtois J.C., 1976; Salomon N., 1976; Sabatier M., 1985; Willigens M.P., 1987 (biblio.); Müller H., 1991; Haussmann L., 1995 (biblio.) | Dessins: J.C. Courtois; analyse élémentaire (Labo. Rennes) | A.Bocquet | 87.7 | 6.6 | 0.15 | 0.03 | 4.05 | 0.05 | 0.2 | 0 | 0 | 0.1 | 0 | 0 | 0 | 0 |  | RENNES
INV_2545 | ST-VERAN |  |  | 05 | QUEYRAS | FRANCE | AIGUILLES | 0 | 0 | 0 |  |  | 988 157 6 |  |  | O |  | O |  | Objet provenant de la collection Tournier. Pas d'indication concernant le contexte de sa découverte | Analyse élémentaire | OBJET ISOLE | OUTILLAGE | HAC. A AIL. TERM. | HAC. A AIL. TER |  |  | bronze | 0 | 17.7 | 0 | 3.7 | Larg. au tranchant: 4,1cm | note_5: Entier | Hache à ailerons terminaux courts et à anneau latéral |  | BF. pha. réc. - | Anal. élément. - |  | HAC. A AIL. TERM | Musée Gap | Revon L. Album; Courtois J.C., 1960; Müller H., 1991; Haussmann L., 1995 (biblio.); Barge H. et Bourhis J.R., 1998 (analyse élémentaire) | Dessin: L. Courtois; analyse élémentaire (Labo. Rennes) | A.Bocquet | 94.1 | 4.05 | 0.8 | 0.01 | 0.5 | 0.1 | 0 | 0 | 0 | 0.1 | 0 | 0 | 0 | 0 | Bi | RENNES
INV_2600 | SUZE-LA-ROUSSE |  |  | 26 | VALLEE DU RHONE | FRANCE | ST-PAUL-TROIS-CHATEA | 0 | 0 | 0 |  |  | J 396 D |  |  | O |  | O |  | Acquise d'un cultivateur, par le Musée Calvet, en 1871 | Analyse élémentaire | OBJET ISOLE | OUTILLAGE | HAC. A REBORD | HAC. A REBORD |  |  |  | 0 | 16.1 | 0 | 0 | Larg. au tranchant: 4,1cm; larg. au talon: 1,5cm; épais. max.: 0,8cm; haut. rebords: 0,2cm. Patine noire | note_5: Entier | Hache spatuliforme à rebords, en bronze, avec tranchant circulaire et corps long et étroit. Le talon présente une petite échancrure italique |  | Br. moyen - | Anal. élément. - |  | HACHE A REBORD |  | Chantre E., 1875-76. Etudes paléoethno. dans bassin du Rhône (Age du Br). t. 3. p. 129; Vallentin F., 1879; Vignard M., 1961. OGAM; Gagnière S., Germand L. et Granier J., 1963; Junghans S., Sangmeister E. et Schröder M., 1968 (analyse) | Analyse élémentaire (Labo. Stuttgart) | A.Bocquet | 98.54 | 1.45 | 0 | 0 | 0 | 0.01 | 0 | 0 | 0 | 0 | 0 | 0 | 0 | 0 |  | STUTTGART | 6985
INV_2597 | SUZE-LA-ROUSSE |  |  | 26 | VALLEE DU RHONE | FRANCE | ST-PAUL-TROIS-CHATEA | 0 | 0 | 0 |  |  | J 261 B |  |  | O |  | O |  | Trouv. dans un four ou fabrique de potier, dans la propriété de Mr. d'Anselme, en 1857, avec plusieurs fragments de poteries romaines | Analyse élémentaire | OBJET ISOLE | ARME | POIGNARD | POIGNARD |  |  |  | 0 | 7 | 0 | 0 | Larg. max.: 2,7cm; épais. max.: 0,3cm. Il pourrait s'agir d'une pointe de javelot, à cause de ses petites dimensions et de sa forme vaguement lancéolée | note_5: Entier | Lame de petit poignard sans languette ni soie, à double tranchant avec 2 petits trous pour les rivets |  | Br. ancien - | Anal. élément. - |  | POIGNARD | Musée Calvet, Avignon | Chantre E., 1875-76. Etudes paléoethnologiques dans le bassin du Rhône. t. 3, p. 129; Vignard M., 1961. OGAM; Gagnière S., Germand L. et Granier J., 1963; Junghans S., Sangmeister E. et Schröder M., 1968 (analyse élémentaire) | Analyse élémentaire (Labo. Stuttgart) | A.Bocquet | 93.85 | 6 | 0 | 0.15 | 0 | 0 | 0 | 0 | 0 | 0.17 | 0 | 0 | 0 | 0 |  | STUTTGART | 6989
INV_5812 | TERNAY |  |  | 69 | VALLEE DU RHONE | FRANCE | ST-SYMPHORIEN-D'OZON | 0 | 0 | 0 | [7 empty] | O |  | En 1873, 58 haches ont été découvertes dans un champ à 40cm prof. Elles étaient alignées sur le sol par ordre de grandeur | Analyse élémentaire | DEPOT |  |  | LINGOT |  |  |  | 0 | 0 | 0 | 0 | [7 empty] | Hache-lingot en forme de hache à rebord, brute de coulée, en cuivre presque pur |  | Br. moyen - | Anal. élément. - |  |  | Musée Vienne | Junghans S., Sangmeister E. et Schröder M., 1968 (analyse élémentaire) | Analyse élémentaire (Labo. Stuttgart) | A.Bocquet | 98.588 | 1.15 | 0 | 0.23 | 0 | 0.032 | 0 | 0 | 0 | 0.01 | 0 | 0 | 0 | 0 |  | STUTTGART | 4072
INV_5811 | TERNAY |  |  | 69 | VALLEE DU RHONE | FRANCE | ST-SYMPHORIEN-D'OZON | 0 | 0 | 0 | [7 empty] | O |  | En 1873, 58 haches ont été découvertes dans un champ à 40cm prof. Elles étaient alignées sur le sol par ordre de grandeur | Analyse élémentaire | DEPOT |  |  | LINGOT |  |  |  | 0 | 0 | 0 | 0 | [7 empty] | Hache-lingot en forme de hache à rebord, brute de coulée, en cuivre presque pur |  | Br. moyen - | Anal. élément. - |  |  | Musée Vienne | Junghans S., Sangmeister E. et Schröder M., 1968 (analyse élémentaire) | Analyse élémentaire (Labo. Stuttgart) | A.Bocquet | 99.386 | 0.44 | 0 | 0.14 | 0 | 0.034 | 0 | 0 | 0 | 0.01 | 0 | 0 | 0 | 0 |  | STUTTGART | 4071
INV_5810 | TERNAY |  |  | 69 | VALLEE DU RHONE | FRANCE | ST-SYMPHORIEN-D'OZON | 0 | 0 | 0 | [7 empty] | O |  | En 1873, 58 haches ont été découvertes dans un champ à 40cm prof. Elles étaient alignées sur le sol par ordre de grandeur | Analyse élémentaire | DEPOT |  |  | LINGOT |  |  |  | 0 | 0 | 0 | 0 | [7 empty] | Hache-lingot en forme de hache à rebord, brute de coulée, en cuivre presque pur |  | Br. moyen - | Anal. élément. - |  |  | Musée Vienne | Junghans S., Sangmeister E. et Schröder M., 1968 (analyse élémentaire) | Analyse élémentaire (Labo. Stuttgart) | A.Bocquet | 97.937 | 1.7 | 0 | 0.33 | 0 | 0.033 | 0 | 0 | 0 | 0.01 | 0 | 0 | 0 | 0 |  | STUTTGART | 4070
INV_5809 | TERNAY |  |  | 69 | VALLEE DU RHONE | FRANCE | ST-SYMPHORIEN-D'OZON | 0 | 0 | 0 | [7 empty] | O |  | En 1873, 58 haches ont été découvertes dans un champ à 40cm prof. Elles étaient alignées sur le sol par ordre de grandeur | Analyse élémentaire | DEPOT |  |  | LINGOT |  |  |  | 0 | 0 | 0 | 0 | [7 empty] | Hache-lingot en forme de hache à rebord, brute de coulée, en cuivre presque pur |  | Br. moyen - | Anal. élément. - |  |  | Musée Vienne | Junghans S., Sangmeister E. et Schröder M., 1968 (analyse élémentaire) | Analyse élémentaire (Labo. Stuttgart) | A.Bocquet | 99.65 | 0.35 | 0 | 0 | 0 | 0 | 0 | 0 | 0 | 0.01 | 0 | 0 | 0 | 0 |  | STUTTGART | 4069
INV_5808 | TERNAY |  |  | 69 | VALLEE DU RHONE | FRANCE | ST-SYMPHORIEN-D'OZON | 0 | 0 | 0 | [7 empty] | O |  | En 1873, 58 haches ont été découvertes dans un champ à 40cm prof. Elles étaient alignées sur le sol par ordre de grandeur | Analyse élémentaire | DEPOT |  |  | LINGOT |  |  |  | 0 | 0 | 0 | 0 | [7 empty] | Hache-lingot en forme de hache à rebord, brute de coulée, en cuivre presque pur |  | Br. moyen - | Anal. élément. - |  |  | Musée Vienne | Junghans S., Sangmeister E. et Schröder M., 1968 (analyse élémentaire) | Analyse élémentaire (Labo. Stuttgart) | A.Bocquet | 99.11 | 0.8 | 0 | 0.065 | 0 | 0.025 | 0 | 0 | 0 | 0.01 | 0 | 0 | 0 | 0 |  | STUTTGART | 4068
INV_5807 | TERNAY |  |  | 69 | VALLEE DU RHONE | FRANCE | ST-SYMPHORIEN-D'OZON | 0 | 0 | 0 | [7 empty] | O |  | En 1873, 58 haches ont été découvertes dans un champ à 40cm prof. Elles étaient alignées sur le sol par ordre de grandeur | Analyse élémentaire | DEPOT |  |  | LINGOT |  |  |  | 0 | 0 | 0 | 0 | [7 empty] | Hache-lingot en forme de hache à rebord, brute de coulée, en cuivre presque pur |  | Br. moyen - | Anal. élément. - |  |  | Musée Vienne | Junghans S., Sangmeister E. et Schröder M., 1968 (analyse élémentaire) | Analyse élémentaire (Labo. Stuttgart) | A.Bocquet | 98.855 | 1.1 | 0 | 0.014 | 0 | 0.031 | 0 | 0 | 0 | 0.01 | 0 | 0 | 0 | 0 |  | STUTTGART | 4067
INV_5806 | TERNAY |  |  | 69 | VALLEE DU RHONE | FRANCE | ST-SYMPHORIEN-D'OZON | 0 | 0 | 0 | [7 empty] | O |  | En 1873, 58 haches ont été découvertes dans un champ à 40cm prof. Elles étaient alignées sur le sol par ordre de grandeur | Analyse élémentaire | DEPOT |  |  | LINGOT |  |  |  | 0 | 0 | 0 | 0 | [7 empty] | Hache-lingot en forme de hache à rebord, brute de coulée, en cuivre presque pur |  | Br. moyen - | Anal. élément. - |  |  | Musée Vienne | Junghans S., Sangmeister E. et Schröder M., 1968 (analyse élémentaire) | Analyse élémentaire (Labo. Stuttgart) | A.Bocquet | 98.887 | 1.07 | 0 | 0.016 | 0 | 0.027 | 0 | 0 | 0 | 0.01 | 0 | 0 | 0 | 0 |  | STUTTGART | 4066
INV_5805 | TERNAY |  |  | 69 | VALLEE DU RHONE | FRANCE | ST-SYMPHORIEN-D'OZON | 0 | 0 | 0 | [7 empty] | O |  | En 1873, 58 haches ont été découvertes dans un champ à 40cm prof. Elles étaient alignées sur le sol par ordre de grandeur | Analyse élémentaire | DEPOT |  |  | LINGOT |  |  |  | 0 | 0 | 0 | 0 | [7 empty] | Hache-lingot en forme de hache à rebord, brute de coulée, en cuivre presque pur |  | Br. moyen - | Anal. élément. - |  |  | Musée Vienne | Junghans S., Sangmeister E. et Schröder M., 1968 (analyse élémentaire) | Analyse élémentaire (Labo. Stuttgart) | A.Bocquet | 99.114 | 0.73 | 0 | 0.05 | 0 | 0.019 | 0.041 | 0 | 0 | 0 | 0 | 0 | 0 | 0.046 |  | STUTTGART | 4065
INV_5804 | TERNAY |  |  | 69 | VALLEE DU RHONE | FRANCE | ST-SYMPHORIEN-D'OZON | 0 | 0 | 0 | [7 empty] | O |  | En 1873, 58 haches ont été découvertes dans un champ à 40cm prof. Elles étaient alignées sur le sol par ordre de grandeur | Analyse élémentaire | DEPOT |  |  | LINGOT |  |  |  | 0 | 0 | 0 | 0 | [7 empty] | Hache-lingot en forme de hache à rebord, brute de coulée, en cuivre presque pur |  | Br. moyen - | Anal. élément. - |  |  | Musée Vienne | Junghans S., Sangmeister E. et Schröder M., 1968 (analyse élémentaire) | Analyse élémentaire (Labo. Stuttgart) | A.Bocquet | 98.693 | 1.1 | 0 | 0.18 | 0 | 0.027 | 0 | 0 | 0 | 0.01 | 0 | 0 | 0 | 0 |  | STUTTGART | 4064
INV_5803 | TERNAY |  |  | 69 | VALLEE DU RHONE | FRANCE | ST-SYMPHORIEN-D'OZON | 0 | 0 | 0 | [7 empty] | O |  | En 1873, 58 haches ont été découvertes dans un champ à 40cm prof. Elles étaient alignées sur le sol par ordre de grandeur | Analyse élémentaire | DEPOT |  |  | LINGOT |  |  |  | 0 | 0 | 0 | 0 | [7 empty] | Hache-lingot en forme de hache à rebord, brute de coulée, en cuivre presque pur |  | Br. moyen - | Anal. élément. - |  |  | Musée Vienne | Junghans S., Sangmeister E. et Schröder M., 1968 (analyse élémentaire) | Analyse élémentaire (Labo. Stuttgart) | A.Bocquet | 98.622 | 1.15 | 0 | 0.2 | 0 | 0.028 | 0 | 0 | 0 | 0.01 | 0 | 0 | 0 | 0 |  | STUTTGART | 4063
INV_5802 | TERNAY |  |  | 69 | VALLEE DU RHONE | FRANCE | ST-SYMPHORIEN-D'OZON | 0 | 0 | 0 | [7 empty] | O |  | En 1873, 58 haches ont été découvertes dans un champ à 40cm prof. Elles étaient alignées sur le sol par ordre de grandeur | Analyse élémentaire | DEPOT |  |  | LINGOT |  |  |  | 0 | 0 | 0 | 0 | [7 empty] | Hache-lingot en forme de hache à rebord, brute de coulée, en cuivre presque pur |  | Br. moyen - | Anal. élément. - |  |  | Musée Vienne | Junghans S., Sangmeister E. et Schröder M., 1968 (analyse élémentaire) | Analyse élémentaire (Labo. Stuttgart) | A.Bocquet | 0 | 0 | 0 | 0 | 0 | 0 | 0 | 0 | 0 | 0 | 0 | 0 | 0 | 0 |  | STUTTGART | 4062
INV_5801 | TERNAY |  |  | 69 | VALLEE DU RHONE | FRANCE | ST-SYMPHORIEN-D'OZON | 0 | 0 | 0 | [7 empty] | O |  | En 1873, 58 haches ont été découvertes dans un champ à 40cm prof. Elles étaient alignées sur le sol par ordre de grandeur | Analyse élémentaire | DEPOT |  |  | LINGOT |  |  |  | 0 | 0 | 0 | 0 | [7 empty] | Hache-lingot en forme de hache à rebord, brute de coulée, en cuivre presque pur |  | Br. moyen - | Anal. élément. - |  |  | Musée Vienne | Junghans S., Sangmeister E. et Schröder M., 1968 (analyse élémentaire) | Analyse élémentaire (Labo. Stuttgart) | A.Bocquet | 98.5 | 1.5 | 0 | 0 | 0 | 0 | 0 | 0 | 0 | 0 | 0 | 0 | 0 | 0 |  | STUTTGART | 4061
INV_5800 | TERNAY |  |  | 69 | VALLEE DU RHONE | FRANCE | ST-SYMPHORIEN-D'OZON | 0 | 0 | 0 | [7 empty] | O |  | En 1873, 58 haches ont été découvertes dans un champ à 40cm prof. Elles étaient alignées sur le sol par ordre de grandeur | Analyse élémentaire | DEPOT |  |  | LINGOT |  |  |  | 0 | 0 | 0 | 0 | [7 empty] | Hache-lingot en forme de hache à rebord, brute de coulée, en cuivre presque pur |  | Br. moyen - | Anal. élément. - |  |  | Musée Vienne | Junghans S., Sangmeister E. et Schröder M., 1968 (analyse élémentaire) | Analyse élémentaire (Labo. Stuttgart) | A.Bocquet | 98.498 | 1.27 | 0 | 0.2 | 0 | 0.032 | 0 | 0 | 0 | 0.01 | 0 | 0 | 0 | 0 |  | STUTTGART | 4060
INV_5799 | TERNAY |  |  | 69 | VALLEE DU RHONE | FRANCE | ST-SYMPHORIEN-D'OZON | 0 | 0 | 0 | [7 empty] | O |  | En 1873, 58 haches ont été découvertes dans un champ à 40cm prof. Elles étaient alignées sur le sol par ordre de grandeur | Analyse élémentaire | DEPOT |  |  | LINGOT |  |  |  | 0 | 0 | 0 | 0 | [7 empty] | Hache-lingot en forme de hache à rebord, brute de coulée, en cuivre presque pur |  | Br. moyen - | Anal. élément. - |  |  | Musée Vienne | Junghans S., Sangmeister E. et Schröder M., 1968 (analyse élémentaire) | Analyse élémentaire (Labo. Stuttgart) | A.Bocquet | 98.538 | 1.25 | 0 | 0.18 | 0 | 0.032 | 0 | 0 | 0 | 0.01 | 0 | 0 | 0 | 0 |  | STUTTGART | 4059
INV_5798 | TERNAY |  |  | 69 | VALLEE DU RHONE | FRANCE | ST-SYMPHORIEN-D'OZON | 0 | 0 | 0 | [7 empty] | O |  | En 1873, 58 haches ont été découvertes dans un champ à 40cm prof. Elles étaient alignées sur le sol par ordre de grandeur | Analyse élémentaire | DEPOT |  |  | LINGOT |  |  |  | 0 | 0 | 0 | 0 | [7 empty] | Hache-lingot en forme de hache à rebord, brute de coulée, en cuivre presque pur |  | Br. moyen - | Anal. élément. - |  |  | Musée Vienne | Junghans S., Sangmeister E. et Schröder M., 1968 (analyse élémentaire) | Analyse élémentaire (Labo. Stuttgart) | A.Bocquet | 98.295 | 1.42 | 0 | 0.25 | 0.01 | 0.025 | 0 | 0 | 0 | 0.01 | 0 | 0 | 0 | 0 |  | STUTTGART | 4058
INV_5797 | TERNAY |  |  | 69 | VALLEE DU RHONE | FRANCE | ST-SYMPHORIEN-D'OZON | 0 | 0 | 0 | [7 empty] | O |  | En 1873, 58 haches ont été découvertes dans un champ à 40cm prof. Elles étaient alignées sur le sol par ordre de grandeur | Analyse élémentaire | DEPOT |  |  | LINGOT |  |  |  | 0 | 0 | 0 | 0 | [7 empty] | Hache-lingot en forme de hache à rebord, brute de coulée, en cuivre presque pur |  | Br. moyen - | Anal. élément. - |  |  | Musée Vienne | Junghans S., Sangmeister E. et Schröder M., 1968 (analyse élémentaire) | Analyse élémentaire (Labo. Stuttgart) | A.Bocquet | 98.708 | 1.13 | 0 | 0.13 | 0 | 0.032 | 0 | 0 | 0 | 0.01 | 0 | 0 | 0 | 0 |  | STUTTGART | 4057
INV_5796 | TERNAY |  |  | 69 | VALLEE DU RHONE | FRANCE | ST-SYMPHORIEN-D'OZON | 0 | 0 | 0 | [7 empty] | O |  | En 1873, 58 haches ont été découvertes dans un champ à 40cm prof. Elles étaient alignées sur le sol par ordre de grandeur | Analyse élémentaire | DEPOT |  |  | LINGOT |  |  |  | 0 | 0 | 0 | 0 | [7 empty] | Hache-lingot en forme de hache à rebord, brute de coulée, en cuivre presque pur |  | Br. moyen - | Anal. élément. - |  |  | Musée Vienne | Junghans S., Sangmeister E. et Schröder M., 1968 (analyse élémentaire) | Analyse élémentaire (Labo. Stuttgart) | A.Bocquet | 98.211 | 0.64 | 0 | 1.13 | 0 | 0.019 | 0 | 0 | 0 | 0 | 0 | 0 | 0 | 0 |  | STUTTGART | 4056
INV_5795 | TERNAY |  |  | 69 | VALLEE DU RHONE | FRANCE | ST-SYMPHORIEN-D'OZON | 0 | 0 | 0 | [7 empty] | O |  | En 1873, 58 haches ont été découvertes dans un champ à 40cm prof. Elles étaient alignées sur le sol par ordre de grandeur | Analyse élémentaire | DEPOT |  |  | LINGOT |  |  |  | 0 | 0 | 0 | 0 | [7 empty] | Hache-lingot en forme de hache à rebord, brute de coulée, en cuivre presque pur |  | Br. moyen - | Anal. élément. - |  |  | Musée Vienne | Junghans S., Sangmeister E. et Schröder M., 1968 (analyse élémentaire) | Analyse élémentaire (Labo. Stuttgart) | A.Bocquet | 98.965 | 0.97 | 0 | 0.05 | 0 | 0.015 | 0 | 0 | 0 | 0 | 0 | 0 | 0 | 0 |  | STUTTGART | 4055
INV_5794 | TERNAY |  |  | 69 | VALLEE DU RHONE | FRANCE | ST-SYMPHORIEN-D'OZON | 0 | 0 | 0 | [7 empty] | O |  | En 1873, 58 haches ont été découvertes dans un champ à 40cm prof. Elles étaient alignées sur le sol par ordre de grandeur | Analyse élémentaire | DEPOT |  |  | LINGOT |  |  |  | 0 | 0 | 0 | 0 | [7 empty] | Hache-lingot en forme de hache à rebord, brute de coulée, en cuivre presque pur |  | Br. moyen - | Anal. élément. - |  |  | Musée Vienne | Junghans S., Sangmeister E. et Schröder M., 1968 (analyse élémentaire) | Analyse élémentaire (Labo. Stuttgart) | A.Bocquet | 99.023 | 0.9 | 0 | 0.05 | 0.012 | 0.015 | 0 | 0 | 0 | 0 | 0 | 0 | 0 | 0 |  | STUTTGART | 4054
INV_5793 | TERNAY |  |  | 69 | VALLEE DU RHONE | FRANCE | ST-SYMPHORIEN-D'OZON | 0 | 0 | 0 | [7 empty] | O |  | En 1873, 58 haches ont été découvertes dans un champ à 40cm prof. Elles étaient alignées sur le sol par ordre de grandeur | Analyse élémentaire | DEPOT |  |  | LINGOT |  |  |  | 0 | 0 | 0 | 0 | [7 empty] | Hache-lingot en forme de hache à rebord, brute de coulée, en cuivre presque pur |  | Br. moyen - | Anal. élément. - |  |  | Musée Vienne | Junghans S., Sangmeister E. et Schröder M., 1968 (analyse élémentaire) | Analyse élémentaire (Labo. Stuttgart) | A.Bocquet | 99.465 | 0.51 | 0 | 0 | 0 | 0 | 0 | 0 | 0 | 0.01 | 0.025 | 0 | 0 | 0 |  | STUTTGART | 4053
INV_5792 | TERNAY |  |  | 69 | VALLEE DU RHONE | FRANCE | ST-SYMPHORIEN-D'OZON | 0 | 0 | 0 | [7 empty] | O |  | En 1873, 58 haches ont été découvertes dans un champ à 40cm prof. Elles étaient alignées sur le sol par ordre de grandeur | Analyse élémentaire | DEPOT |  |  | LINGOT |  |  |  | 0 | 0 | 0 | 0 | [7 empty] | Hache-lingot en forme de hache à rebord, brute de coulée, en cuivre presque pur |  | Br. moyen - | Anal. élément. - |  |  | Musée Vienne | Junghans S., Sangmeister E. et Schröder M., 1968 (analyse élémentaire) | Analyse élémentaire (Labo. Stuttgart) | A.Bocquet | 98.925 | 1.05 | 0 | 0 | 0 | 0 | 0 | 0 | 0 | 0.01 | 0.025 | 0 | 0 | 0 |  | STUTTGART | 4052
INV_5791 | TERNAY |  |  | 69 | VALLEE DU RHONE | FRANCE | ST-SYMPHORIEN-D'OZON | 0 | 0 | 0 |  |  | 610 |  |  |  |  | O |  | En 1873, 58 haches ont été découvertes dans un champ à 40cm prof. Elles étaient alignées sur le sol par ordre de grandeur | Analyse élémentaire | DEPOT |  |  | LINGOT |  |  |  | 0 | 0 | 0 | 0 | [7 empty] | Hache-lingot en forme de hache à rebord, brute de coulée, en cuivre presque pur |  | Br. moyen - | Anal. élément. - |  |  | Musée Savoisien | Junghans S., Sangmeister E. et Schröder M., 1968 (analyse élémentaire) | Analyse élémentaire (Labo. Stuttgart) | A.Bocquet | 98.953 | 0.66 | 0 | 0 | 0.33 | 0.028 | 0 | 0 | 0 | 0.01 | 0.029 | 0 | 0 | 0 |  | STUTTGART | 4049
INV_5790 | TERNAY |  |  | 69 | VALLEE DU RHONE | FRANCE | ST-SYMPHORIEN-D'OZON | 0 | 0 | 0 |  |  | 608 |  |  |  |  | O |  | En 1873, 58 haches ont été découvertes dans un champ à 40cm prof. Elles étaient alignées sur le sol par ordre de grandeur | Analyse élémentaire | DEPOT |  |  | LINGOT |  |  |  | 0 | 0 | 0 | 0 | [7 empty] | Hache-lingot en forme de hache à rebord, brute de coulée, en cuivre presque pur |  | Br. moyen - | Anal. élément. - |  |  | Musée Savoisien | Junghans S., Sangmeister E. et Schröder M., 1968 (analyse élémentaire) | Analyse élémentaire (Labo. Stuttgart) | A.Bocquet | 99.28 | 0.7 | 0 | 0 | 0 | 0 | 0 | 0 | 0 | 0.031 | 0.02 | 0 | 0 | 0 |  | STUTTGART | 4048
INV_5789 | TERNAY |  |  | 69 | VALLEE DU RHONE | FRANCE | ST-SYMPHORIEN-D'OZON | 0 | 0 | 0 |  |  | 609 |  |  |  |  | O |  | En 1873, 58 haches ont été découvertes dans un champ à 40cm prof. Elles étaient alignées sur le sol par ordre de grandeur | Analyse élémentaire | DEPOT |  |  | LINGOT |  |  |  | 0 | 0 | 0 | 0 | [7 empty] | Hache-lingot en forme de hache à rebord, brute de coulée, en cuivre presque pur |  | Br. moyen - | Anal. élément. - |  |  | Musée Savoisien | Junghans S., Sangmeister E. et Schröder M., 1968 (analyse élémentaire) | Analyse élémentaire (Labo. Stuttgart) | A.Bocquet | 99.6 | 0.4 | 0 | 0 | 0 | 0 | 0 | 0 | 0 | 0 | 0 | 0 | 0 | 0 |  | STUTTGART | 4047
INV_5911 | THONON-LES-BAINS |  | Le Port de Rives | 74 | CHABLAIS-FAUCIG | FRANCE | THONON-LES-BAINS | 0 | 0 | 0 |  | RIVES 2 | 42.66 |  |  |  |  | O |  | Trouv. au port par M. Carrard | Analyse élémentaire n°3 | OBJET ISOLE |  |  | COUTEAU |  |  |  | 0 | 0 | 0 | 0 | [7 empty] | Couteau à manche en bronze, avec des goupilles pour fixer 2 plaques en bois de cerf; sur la lame sont gravés des cercles concentriques |  | BF. pha. réc. - | Anal. élément. - | Champs d'urnes - |  | Musée Cantonal Archéo. et Hist. Lausanne | Verney A., 1994 (analyse élémentaire) | Dessin: L. Revon; analyse élémentaire (Labo. L.R.M.F.); fiche de moyenne des analyses | A.Bocquet | 88.4315 | 10.8 | 0.205 | 0.07 | 0.2085 | 0.169 | 0 | 0.0015 | 0 | 0.08 | 0.08 | 0.005 | 0 | 0.0295 |  | L.R.M.F. | 14045.M
INV_5905 | THONON-LES-BAINS |  | Le Port de Rives | 74 | CHABLAIS-FAUCIG | FRANCE | THONON-LES-BAINS | 0 | 0 | 0 |  | RIVES 2 | 18003.1 |  |  |  |  | O |  | Trouv. au port par M. Forel, de Morges | Analyse élémentaire n°3 | OBJET ISOLE |  |  | COUTEAU |  |  |  | 0 | 30 | 0 | 0 | [7 empty] | Couteau à manche massif, en bronze. "La lame est ornée de lignes ondulées et contient plus d'étain que le manche" (L. Revon) |  | BF. pha. réc. - | Anal. élément. - | Champs d'urnes - |  | Musée Annecy (coll. Mr. Forel) | Verney A., 1994 (analyse élémentaire) | Dessin: L. Revon; analyse élémentaire (Labo. L.R.M.F.); fiche de moyenne des analyses | A.Bocquet | 89.141 | 8.9 | 0.39 | 0.27 | 0.5575 | 0.436 | 0.017 | 0.002 | 0 | 0.135 | 0.115 | 0.005 | 0 | 0.1665 |  | L.R.M.F. | 13933.M
INV_5764 | THONON-LES-BAINS |  | Le Port de Rives | 74 | CHABLAIS-FAUCIG | FRANCE | THONON-LES-BAINS | 0 | 0 | 0 |  | RIVES 2 | 31.316 |  |  |  | O | O |  |  | Analyse élémentaire | OBJET ISOLE |  |  | H. A AIL. SUBTE |  |  |  | 0 | 0 | 0 | 0 | Dimensions non données | [6 empty] | Hache à ailerons subterminaux à bords concaves |  | BF. pha. moy. - | Anal. élément. - | Champs d'urnes - | H. A AIL. SUBTERM- | Musée Cantonal Archéo. et Hist. Lausanne | Verney A., 1994 (analyse élémentaire) | Analyse élémentaire (Labo. L.R.M.F.) | A.Bocquet | 91.534 | 5.8 | 0.38 | 0.17 | 1.83 | 0.199 | 0 | 0.002 | 0 | 0.08 | 0.01 | 0.05 | 0 | 0.025 |  | L.R.M.F. | 14044
INV_5756 | THONON-LES-BAINS |  | Le Port de Rives | 74 | CHABLAIS-FAUCIG | FRANCE | THONON-LES-BAINS | 0 | 0 | 0 |  | RIVES 2 | 42.66 |  |  |  |  | O |  | Trouv. au port par M. Carrard | Analyse élémentaire n°2 | OBJET ISOLE |  |  | COUTEAU |  |  |  | 0 | 0 | 0 | 0 | [7 empty] | Couteau à manche en bronze, avec des goupilles pour fixer 2 plaques en bois de cerf; sur la lame sont gravés des cercles concentriques |  | BF. pha. réc. - | Anal. élément. - | Champs d'urnes - |  | Musée Cantonal Archéo. et Hist. Lausanne | Verney A., 1994 (analyse élémentaire) | Dessin: L. Revon; analyse élémentaire (Labo. L.R.M.F.) | A.Bocquet | 89.706 | 9.5 | 0.22 | 0.08 | 0.206 | 0.158 | 0 | 0.002 | 0 | 0.09 | 0.09 | 0.01 | 0 | 0.028 |  | L.R.M.F. | 14045.2
INV_5755 | THONON-LES-BAINS |  | Le Port de Rives | 74 | CHABLAIS-FAUCIG | FRANCE | THONON-LES-BAINS | 0 | 0 | 0 |  | RIVES 2 | 18003.1 |  |  |  |  | O |  | Trouv. au port par M. Forel, de Morges | Analyse élémentaire n°2 | OBJET ISOLE |  |  | COUTEAU |  |  |  | 0 | 30 | 0 | 0 | [7 empty] | Couteau à manche massif, en bronze. "La lame est ornée de lignes ondulées et contient plus d'étain que le manche" (L. Revon) |  | BF. pha. réc. - | Anal. élément. - | Champs d'urnes - |  | Musée Annecy (coll. Mr. Forel) | Verney A., 1994 (analyse élémentaire) | Dessin: L. Revon; analyse élémentaire (Labo. L.R.M.F.) | A.Bocquet | 89.252 | 9.7 | 0.2 | 0.12 | 0.327 | 0.218 | 0.019 | 0.002 | 0 | 0.1 | 0.05 | 0.01 | 0 | 0.102 |  | L.R.M.F. | 13933.2
INV_4581 | THONON-LES-BAINS |  | Le Port de Rives | 74 | CHABLAIS-FAUCIG | FRANCE | THONON-LES-BAINS | 0 | 0 | 0 |  | RIVES 2 | 42.66 |  |  |  |  | O |  | Trouv. au port par M. Carrard | Analyse élémentaire n°1 | OBJET ISOLE |  |  | COUTEAU |  |  |  | 0 | 0 | 0 | 0 | [7 empty] | Couteau à manche en bronze, avec des goupilles pour fixer 2 plaques en bois de cerf; sur la lame sont gravés des cercles concentriques |  | BF. pha. réc. - | Anal. élément. - | Champs d'urnes - |  | Musée Cantonal Archéo. et hist. Lausanne | Verney A., 1994 (analyse élémentaire) | Dessin: L. Revon; analyse élémentaire (Labo. L.R.M.F.) | A.Bocquet | 87.157 | 12.1 | 0.19 | 0.06 | 0.211 | 0.18 | 0 | 0.001 | 0 | 0.07 | 0.07 | 0 | 0 | 0.031 |  | L.R.M.F. | 14045.1
INV_4576 | THONON-LES-BAINS |  |  | 74 | CHABLAIS-FAUCIG | FRANCE | THONON-LES-BAINS | 0 | 0 | 0 | [5 empty] | O |  | O |  |  | Analyse élémentaire | OBJET ISOLE | OUTILLAGE | HAC. A DOUILLE | HAC. A DOUILLE |  |  |  | 0 | 0 | 0 | 0 |  | note_5: Entier | Hache à douille quadrangulaire |  | BF. pha. réc. - | Anal. élément. - | Atlantique - | HACHE A DOUILLE | Musée Thonon-les-Bains | Verney A., 1994 (analyse élémentaire) | Analyse élémentaire (Labo. L.R.M.F.) | A.Bocquet | 94.111 | 3.9 | 0.05 | 0.1 | 1.74 | 0.067 | 0.026 | 0.002 | 0 | 0.08 | 0 | 0 | 0 | 0.004 |  | L.R.M.F. | 13968
INV_4572 | THONON-LES-BAINS |  | Le Port de Rives | 74 | CHABLAIS-FAUCIG | FRANCE | THONON-LES-BAINS | 0 | 0 | 0 |  | RIVES 2 | 2071.1 |  | O | O |  | O |  | Trouv. au port par L. Revon | Analyse élémentaire | OBJET ISOLEOBJET de SITE | OUTILLAGE | COUTEAU | COUTEAU |  |  |  | 0 | 0 | 0 | 0 |  | reconstitué CDPA | dessin CDPA | Moulage CDPA |  | non Entier |  | Couteau à douille conique dont la lame est parcourue par des points disposés en lignes ondulées |  | BF. pha. réc. - | Anal. élément. - | Champs d'urnes - | COUTEAU | Musée Annecy | Verney A., 1994 (analyse élémentaire) | Dessin: L. Revon; analyse élémentaire (Labo. L.R.M.F.) | A.Bocquet | 91.095 | 6.2 | 0.87 | 0.15 | 1.19 | 0.43 | 0.029 | 0.002 | 0 | 0.27 | 0.01 | 0 | 0 | 0.024 |  | L.R.M.F. | 13959
INV_4570 | THONON-LES-BAINS |  | Sur la plage | 74 | CHABLAIS-FAUCIG | FRANCE | THONON-LES-BAINS | 0 | 0 | 0 |  |  | 18.005.4 |  |  |  |  | O |  | Sur la plage et la pente de la colline de Rives jusqu'à Concise, on a retrouvé vers les années 1860, puis en 1862 et 1869, des alignements de sépultures | Analyse élémentaire | OBJET ISOLE |  |  | ANNEAU |  |  |  | 0 | 0 | 0 | 0 | [7 empty] | Anneau rond, fermé, en bronze (sépulture n°2) |  | BF. pha. réc. - | Anal. élément. - |  |  | Musée Annecy | Verney A., 1994 (analyse élémentaire) | Analyse élémentaire (Labo. L.R.M.F.) | A.Bocquet | 88.319 | 3.2 | 0.06 | 0.02 | 8.28 | 0.018 | 0 | 0.001 | 0 | 0.03 | 0.03 | 0.07 | 0 | 0.002 |  | L.R.M.F. | 13951
INV_4569 | THONON-LES-BAINS |  | Sur la plage | 74 | CHABLAIS-FAUCIG | FRANCE | THONON-LES-BAINS | 0 | 0 | 0 |  |  | 18005.3 |  |  |  |  | O |  | Sur la plage et la pente de la colline de Rives jusqu'à Concise, on a retrouvé vers les années 1860, puis en 1862 et 1869, des alignements de sépultures | Analyse élémentaire | OBJET ISOLE |  |  | ANNEAU |  |  |  | 0 | 0 | 0 | 0 | [7 empty] | Anneau rond, fermé, en bronze (sépulture n°2) |  | BF. pha. réc. - | Anal. élément. - |  |  | Musée Annecy | Verney A., 1994 (analyse élémentaire) | Analyse élémentaire (Labo. L.R.M.F.) | A.Bocquet | 90.2714 | 8 | 0 | 0 | 1.71 | 0.0016 | 0.006 | 0.001 | 0 | 0.01 | 0.01 | 0 | 0 | 0 |  | L.R.M.F. | 13950
INV_4568 | THONON-LES-BAINS |  | Sur la plage | 74 | CHABLAIS-FAUCIG | FRANCE | THONON-LES-BAINS | 0 | 0 | 0 |  |  | 18.005.2 |  |  |  |  | O |  | Sur la plage et la pente de la colline de Rives jusqu'à Concise, on a retrouvé vers les années 1860, puis en 1862 et 1869, des alignements de sépultures | Analyse élémentaire | OBJET ISOLE |  |  | ANNEAU |  |  |  | 0 | 0 | 0 | 0 | [7 empty] | Anneau rond, fermé, en bronze (sépulture n°2) |  | BF. pha. réc. - | Anal. élément. - |  |  | Musée Annecy | Verney A., 1994 (analyse élémentaire) | Analyse élémentaire (Labo. L.R.M.F.) | A.Bocquet | 90.247 | 7.4 | 0.36 | 0.17 | 1.5 | 0.26 | 0.019 | 0.002 | 0 | 0.16 | 0.01 | 0 | 0 | 0.032 |  | L.R.M.F. | 13949
INV_4567 | THONON-LES-BAINS |  | Sur la plage | 74 | CHABLAIS-FAUCIG | FRANCE | THONON-LES-BAINS | 0 | 0 | 0 |  |  | 18004.1 |  |  |  |  | O |  | Sur la plage et la pente de la colline de Rives jusqu'à Concise, on a retrouvé vers les années 1860, puis en 1862 et 1869, des alignements de sépultures | Analyse élémentaire | OBJET ISOLE |  |  | BRACELET |  |  |  | 0 | 0 | 8.5 | 0 | Diam. int.: 7,7cm; diam. ext.: 8,5cm; larg.: 1,6cm; épais.: 0,5cm | [6 empty] | 1 bracelet semi-circulaire en "D", les extrémités terminées en petits tampons ou oreillettes. Un décor est gravé sur toute la longueur, de quadruples cercles et demi-cercles concentriques, de parallèles, de chevrons emboîtés, d'arcs de | cercles opposés 2 à 2 et hachurés. Cassé en 2 fragments et recollé. Belle patine | BF. pha. réc. - | Anal. élément. - | Champs d'urnes - |  | Musée Annecy (n°anc. 645) | Verney A., 1994 (analyse élémentaire) | Ils étaient deux à l'origine et étaient portés aux chevilles. Le second, non dessiné, a été volé au cours d'une exposition; analyse élémentaire (Labo. L.R.M.F.) | A.Bocquet | 91.912 | 6.4 | 0.15 | 0.07 | 1.28 | 0.109 | 0.047 | 0.001 | 0 | 0.07 | 0.01 | 0 | 0 | 0.021 |  | L.R.M.F. | 13934
INV_4566 | THONON-LES-BAINS |  | Le Port de Rives | 74 | CHABLAIS-FAUCIG | FRANCE | THONON-LES-BAINS | 0 | 0 | 0 |  | RIVES 2 | 18003.1 |  | O | O |  | O |  | Trouv. au port par M. Forel, de Morges | Analyse élémentaire n°1 | OBJET ISOLEOBJET de SITE | OUTILLAGE | COUTEAU | COUTEAU |  |  |  | 0 | 30 | 0 | 0 |  | reconstitué CDPA | dessin CDPA | Moulage CDPA |  | non Entier |  | Couteau à manche massif, en bronze. "La lame est ornée de lignes ondulées et contient plus d'étain que le manche" (L. Revon) |  | BF. pha. réc. - | Anal. élément. - | Champs d'urnes - | COUTEAU | Musée Annecy (coll. Mr. Forel) | Verney A., 1994 (analyse élémentaire) | Dessin: L. Revon; analyse élémentaire (Labo. L.R.M.F.) | A.Bocquet | 89.03 | 8.1 | 0.58 | 0.42 | 0.788 | 0.654 | 0.015 | 0.002 | 0 | 0.17 | 0.18 | 0 | 0 | 0.231 |  | L.R.M.F. | 13933.1
INV_4510 | THONON-LES-BAINS |  | Chez Pioton | 74 | CHABLAIS-FAUCIG | FRANCE | THONON-LES-BAINS | 0 | 0 | 0 |  |  | 897.163 |  |  |  |  | O |  | Trouv. en 1867 entre Ripaille et la Dranse, à 1m prof. Le dépôt se composait de quatre haches disposées en éventail, leurs sommets se touchant | Analyse élémentaire | OBJET ISOLE |  |  | HAC. A AIL. TER | à ailerons |  | bronze | 0 | 0 | 0 | 0 | [7 empty] | Hache à ailerons terminaux de type galbé à anneau latéral, en bronze |  | BF. pha. réc. - | Anal. élément. - | Champs d'urnes - |  | Musée Savoisien | Verney A., 1994 (analyse élémentaire) | Analyse élémentaire (Labo. L.R.M.F.) | A.Bocquet | 93.678 | 3.8 | 0.65 | 0.35 | 1.18 | 0.263 | 0.004 | 0.001 | 0 | 0.13 | 0.01 | 0 | 0 | 0.064 |  | L.R.M.F. | 14029
INV_4492 | THONON-LES-BAINS |  | Sur la plage | 74 | CHABLAIS-FAUCIG | FRANCE | THONON-LES-BAINS | 0 | 0 | 0 |  |  | 647 |  |  |  |  | O |  | Sur la plage et la pente de la colline de Rives jusqu'à Concise, on a retrouvé vers les années 1860, puis en 1862 et 1869, des alignements de sépultures | Analyse élémentaire | OBJET ISOLE |  |  | PENDELOQUE |  |  |  | 0 | 7.9 | 4.3 | 0.2 | Diam. anneau: 1,7cm | [6 empty] | Pendeloque triangulaire allongée, en bronze, avec un anneau de suspension de section semi-lenticulaire, elle porte sur une des faces un décor incisé, composé de 16 triples cercles concentriques disposés en quinconce (sépulture n°2) |  | BF. pha. réc. - | Anal. élément. - | Champs d'urnes - |  | Musée Thonon-les-Bains (n° anc. 647) | Verney A., 1994 (analyse élémentaire) | Analyse élémentaire (Labo. L.R.M.F.) | A.Bocquet | 91.474 | 6.8 | 0.15 | 0.08 | 1.32 | 0.149 | 0.007 | 0.001 | 0 | 0.04 | 0 | 0 | 0 | 0.019 |  | L.R.M.F. | 13969
INV_4491 | THONON-LES-BAINS |  | Sur la plage | 74 | CHABLAIS-FAUCIG | FRANCE | THONON-LES-BAINS | 0 | 0 | 0 |  |  | 18.005.1 |  |  |  |  | O |  | Sur la plage et la pente de la colline de Rives à Concise, on a retrouvé vers les années 1860, puis en 1862 et 1869, des alignements de sépultures | Analyse élémentaire | OBJET ISOLE |  |  | AGRAFE |  |  |  | 0 | 13.8 | 5.5 | 0.3 | [7 empty] | Agrafe de ceinture en violon, en bronze, de forme ovale, avec à une extrémité 3 griffes en croix sur un support semi-circulaire, et un crochet recourbé à l'autre, elle est décorée de 6 paires de nervures en relief portant de petites | incisions transversales, 2 au centre et 2 de chaque côté (sépulture n°2) | BF. pha. réc. - | Anal. élément. - | Champs d'urnes - |  | Musée Annecy | Verney A., 1994 (analyse élémentaire) | Analyse élémentaire (Labo. L.R.M.F.) | A.Bocquet | 88.601 | 8.6 | 0.14 | 0.06 | 2.37 | 0.117 | 0.077 | 0.001 | 0 | 0.06 | 0.01 | 0 | 0 | 0.024 |  | L.R.M.F. | 13948
INV_4490 | THONON-LES-BAINS |  | Sur la plage | 74 | CHABLAIS-FAUCIG | FRANCE | THONON-LES-BAINS | 0 | 0 | 0 |  |  | CT.2704 |  |  |  |  | O |  | Sur la plage et la pente de la colline de Rives à Concise, on a retrouvé vers les années 1860, puis en 1862 et 1869, des alignements de sépultures | Analyse élémentaire | OBJET ISOLE |  |  | PENDELOQUE |  |  |  | 0 | 6.1 | 5.8 | 0.15 | Diam. anneau: 1,7cm | [6 empty] | Pendeloque en forme de triangle isocèle, en bronze, elle porte un anneau de suspension de section semi-circulaire et décor incisé sur une face, composé d'un motif central longitudinal en arête de poisson ou de chevrons superposés, bordé | de 2 lignes de points (sépulture n°1) | BF. pha. réc. - | Anal. élément. - | Champs d'urnes - |  | Musée Cantonal Archéo. et Hist. Lausanne | Verney A., 1994 (analyse élémentaire) | Analyse élémentaire (Labo. L.R.M.F.) | A.Bocquet | 85.769 | 12.6 | 0.22 | 0.06 | 1.07 | 0.223 | 0 | 0.002 | 0 | 0.06 | 0.01 | 0 | 0 | 0.046 |  | L.R.M.F. | 14046
INV_2702 | THONON-LES-BAINS |  | Le Port de Rives | 74 | CHABLAIS-FAUCIG | FRANCE | THONON-LES-BAINS | 0 | 0 | 0 |  | RIVES 2 | 5883.1 |  | O |  | O | O |  | Trouv. au port | Analyse élémentaire | OBJET de SITEPALAFITTE - | OUTILLAGE | H. A AIL. SUBTERM. | H. A AIL. SUBTE | à ailerons |  |  | 0 | 0 | 0 | 0 | Dimensions non données | reconstitué CDPA | dessin CDPA | Moulage CDPA |  | non Entier |  | Hache à ailerons subterminaux à bords rectilignes, avec anneau latéral |  | BF. pha. réc. - | Anal. élément. - |  | H. A AIL.SUBTERM | Musée Annecy | Verney A., 1994 (analyse élémentaire) | Dessin: L. Revon; analyse élémentaire (Labo. L.R.M.F.) | A.Bocquet | 89.206 | 8.9 | 0.15 | 0.08 | 1.5 | 0.109 | 0.014 | 0.001 | 0 | 0.06 | 0.02 | 0 | 0 | 0.02 |  | L.R.M.F. | 13926
INV_8518 | TRESCLEOUX |  |  | 05 | BOCHAINE-GAP | FRANCE | ORPIERRE | 0 | 0 | 0 |  |  | 988.172.4 |  |  |  |  | O |  |  | Analyse élémentaire n°2 | OBJET ISOLE |  |  | HAC. A REBORD |  |  | bronze | 276 | 13.1 | 0 | 0.9 | Larg. tranchant: 7cm; larg. talon: 2,1cm | [6 empty] | Hache à faibles bords droits d'un type assez rare (type "piriforme"). Elle présente des épaules bien marquées, un tranchant très évasé de forme semi-circulaire et un talon étroit avec une encoche. Bronze ancien IV | (transition Br. moyen) | Br. ancien -Br. moyen - | Anal. élément. - |  |  | Musée Gap | Courtois J.C., 1960; Müller A., 1991; Haussmann L., 1995 (biblio.); Barge H. et Bourhis J.R, 1998 (analyse élémentaire) | Dessin: L. Courtois; analyse élémentaire n°2 (Labo. Rennes) | A.Bocquet | 83.6 | 15 | 0 | 0 | 0.01 | 0.002 | 0 | 0 | 0 | 0.01 | 0 | 0 | 0 | 0 | Sb | RENNES
INV_2738 | TRESCLEOUX |  |  | 05 | BOCHAINE-GAP | FRANCE | ORPIERRE | 0 | 0 | 0 |  |  | 988.172.4 |  |  | O |  | O |  |  | Analyse élémentaire n°1 | OBJET ISOLE | OUTILLAGE | HAC. A REBORD | HAC. A REBORD |  |  | bronze | 276 | 13.1 | 0 | 0.9 | Larg. tranchant: 7cm; larg. talon: 2,1cm | note_5: Entier | Hache à faibles bords droits d'un type assez rare, "piriforme" (fort probablement hache du type des Roseaux mais très martelée). Elle présente des épaules bien marquées, un tranchant très évasé de forme semi-circulaire et un | talon étroit avec une encoche. Bronze ancien IV (transition Br. moyen) | Br. ancien - | Anal. élément. - | Civ. du Rhone - | HACHE A REBORD | Musée Gap | Courtois J.C., 1960; Junghans S., Sangmeister E. et Schröder M., 1968 (analyse élémentaire); Müller A., 1991; Haussmann L., 1995 (biblio.) | Dessin: L. Courtois; analyse élémentaire n°1 (Labo. Stuttgart) | A.Bocquet | 90.086 | 9.9 | 0 | 0 | 0.014 | 0 | 0 | 0 | 0 | 0.013 | 0 | 0 | 0 | 0 |  | STUTTGART | 4156
INV_1400 | TRESSERVE |  | Le Saut de la Pucelle | 73 | SAVOIE PROPRE | FRANCE | DRUMETTAZ-CLARAFOND | 0 | 0 | 0 |  | BOURGET | 896 481 |  |  |  |  | O |  |  | Analyse élémentaire | OBJET ISOLE |  |  | POIGNARD |  |  |  | 0 | 0 | 0 | 0 | [7 empty] | Poignard |  |  | Anal. élément. - |  |  |  | Junghans S., Sangmeister E. et Schröder M., 1968 (analyse élémentaire) | Analyse élémentaire (Labo. Stuttgart) | A.Bocquet | 92.384 | 6.3 | 0 | 0 | 1.22 | 0.096 | 0 | 0 | 0 | 0.08 | 0 | 0 | 0 | 0 |  | STUTTGART | 4045
INV_2762 | TULETTE |  | Casset | 26 | VALLEE DU RHONE | FRANCE | ST-PAUL-TROIS-CHATEA | 0 | 0 | 0 |  |  | J 266 D |  |  | O |  | O |  | Trouv. en 1911, au quartier Casset, sur la rive droite de l'Aygues. Acquise de M. A. Lassi, propriétaire à Tulette, en 1912, par le Musée Calvet d'Avignon | Analyse élémentaire | OBJET ISOLE | OUTILLAGE | HAC. A REBORD | HAC. A REBORD |  |  |  | 0 | 14 | 0 | 0 | Larg. au tranchant: 6,3cm; larg. au talon: 2,7cm; épais. max.: 1,6cm; haut. rebords: 0,2cm. Très bonne conservation. Patine vert foncé | note_5: Entier | Hache à rebords, en bronze, à large tranchant arrondi et talon échancré |  | Br. moyen - | Anal. élément. - |  | HACHE A REBORD | Musée Calvet, Avignon | Vignard M., 1961. OGAM (biblio.); Gagnière S., Germand L. et Granier J., 1963; Junghans S., Sangmeister E. et Schröder M., 1968 (analyse élémentaire); Bill J., 1973 | Analyse élémentaire (Labo. Stuttgart) | A.Bocquet | 89.76 | 10 | 0.1 | 0 | 0 | 0.01 | 0 | 0 | 0 | 0 | 0 | 0 | 0 | 0.13 |  | STUTTGART | 6986
INV_4497 | VAL-DE-FIER | SION |  | 74 | GENEVOIS | FRANCE | RUMILLY | 0 | 0 | 0 |  |  | 13.156.1 |  |  |  |  | O |  | Dépôt trouvé en 1891, à l'entrée du Val de Fier, par M. Laplace, habitant de Sion. Il a été acquis par achat en 1899 par le Musée d'Annecy | Analyse élémentaire | DEPOT |  |  | H. A AIL. MED. |  |  | bronze | 0 | 0 | 0 | 0 | [7 empty] | Hache à ailerons médians courts, à bords parallèles de petites dimensions, en bronze |  | BF. pha. anc. - | Anal. élément. - | Alpin - |  | Musée Annecy | Verney A., 1994 (analyse élémentaire) | Analyse élémentaire (Labo. L.R.M.F.) | A.Bocquet | 93.598 | 5.6 | 0.0601 | 0.06 | 0.486 | 0.04 | 0.028 | 0.001 | 0 | 0.07 | 0.07 | 0.03 | 0 | 0.027 |  | L.R.M.F. | 13917
INV_4726 | VERCOIRAN |  | Sainte-Luce (hors secteur A) | 26 | BARONNIES | FRANCE | BUIS-LES-BARONNIES | 0 | 1 | 0 |  |  |  | F |  |  |  | O |  | Fouilles R. Gras | Analyse élémentaire |  |  |  | HACHE PLATE |  |  |  | 0 | 0 | 0 | 0 | [7 empty] | Fragment de hache plate trapézoïdale en cuivre (?) |  | Néo. fin/Chalco -Br. ancien - | Anal. élément. - |  |  | Musée Nyons | Chardenoux M.B. et Courtois J.C., 1979 | Dessin: J.C. Mège | A.Bocquet | 99.73 | 0 | 0.21 | 0 | 0 | 0 | 0 | 0 | 0 | 0.89 | 0 | 0 | 0 | 0
INV_4585 | VERCOIRAN (BESIGNAN) | BESIGNAN | Sainte-Luce (secteur B) | 26 | BARONNIES | FRANCE | BUIS-LES-BARONNIES | 0 | 0 | 0 |  |  |  | F |  |  |  | O |  | Oppidum occupé en permanence du Néolithique au Moyen Age. Deux secteurs A et B: le secteur B est situé sur la même crête rocheuse, à env. 550m à l'ouest du secteur A. Sondages par R. Gras (découvreur du site) de 1964 à 1967, puis de | 1973 à 1974. Voir BESIGNAN (INV_4726) Analyse élémentaire |  |  |  | HACHE PLATE |  |  |  | 0 | 0 | 0 | 0 | [7 empty] | Fragment de tranchant de hache en cuivre |  | Néo. fin/Chalco - | Anal. élément. - |  |  | Musée Nyons | Junghans S., Sangmeister E. et Schröder M., 1968 (analyse élémentaire) | Dessin: J.C. Mège; analyse élémentaire (Labo. Stuttgart) | A.Bocquet | 99.73 | 0 | 0.21 | 0 | 0 | 0.06 | 0 | 0 | 0 | 0.89 | 0 | 0 | 0 | 0 |  | STUTTGART | 21228
INV_0009 | VEYNES (?) |  |  | 05 | BOCHAINE-GAP | FRANCE | VEYNES | 0 | 0 | 0 | [5 empty] | O |  | O |  | Découverte isolée rapportée de la région de Veynes à Sisteron, vers 1880, par un voyageur de la maison Audan et Jayet, de Grenoble | Analyse élémentaire | OBJET ISOLE | OUTILLAGE | H. A AIL. SUBTERM. | H. A AIL. SUBTE | à talon |  | bronze | 700 | 16.7 | 0 | 4.4 | Larg. au tranchant: 4,7cm; larg. au talon: 3,5cm; épais. aux ailerons: 4,4cm. Patine vert foncé | note_5: Entier | Hache à ailerons, avec un talon arrondi en forme d'ogive avec une lame parallélépipédique très épaisse. Les ailerons sont circulaires mais peu accentués. A ergots latéraux, du type de "Claix" |  | BF. pha. anc. - | Anal. élément. - | Champs d'urnes - | H. A AIL.SUBTERM | Inconnu (H. Müller la cite comme appartenant au Dr. Audan, Grenoble) | Müller H., 1904. Bull. S.D.E.A. (pl. 1, fig. 1); Chardenoux M.B. et Courtois J.C., 1979. p. 95 (n°719); Haussmann L., 1995 | Analyses (d'après H. Müller). Dessin: J.C. Courtois | A.Bocquet | 92.7 | 6.28 | 0 | 0 | 1.02 | 0 | 0 | 0 | 0 | 0 | 0 | 0 | 0 | 0
INV_0089 | VIENNE |  |  | 38 | VALLEE DU RHONE | FRANCE | VIENNE | 0 | 0 | 0 | [5 empty] | O |  | O |  | Les haches de ces types sont nombreuses à Vienne. Proviendraient-elles d'un dépôt dispersé lors de sa découverte? | Analyse élémentaire | OBJET ISOLE | OUTILLAGE | DIVERS OUTILLAGE | HAC. A REBORD |  |  |  | 0 | 0 | 0 | 0 |  | note_5: Entier | 2 haches, l'une du type des "Roseaux" (analysée) et l'autre du type de "Neyruz" à faibles rebords, avec bords légèrement cintrés (long.: 17,6cm) |  | Br. ancien - | Anal. élément. - | Civ. du Rhone - | DIVERS OUTILLAGE | Musée Vendéen Fontenay-le-Comte | Bocquet A., 1976. Etudes Préhistoriques. n°13 | La hache du type de Neyruz parait trop mince pour une origine régionale (voir les haches de l'ex coll. Blanc); analyse élémentaire (Labo. Rennes) | A.Bocquet | 92.225 | 7.7 | 0.0101 | 0.005 | 0 | 0.01 | 0 | 0 | 0 | 0.05 | 0.05 | 0 | 0 | 0 | Pb | RENNES
INV_5780 | VIENNE (?) |  |  | 38 | VALLEE DU RHONE | FRANCE | VIENNE | 0 | 0 | 0 | [7 empty] | O |  | Ex coll. Blanc de Rome, rentrées à Chambéry par Mme J. Combier. Probablement erreur de provenance car du type de Vauvert (Gard) | Analyse élémentaire n°7 | OBJET ISOLE |  |  | HAC. A REBORD |  |  | bronze | 0 | 0 | 0 | 0 | [7 empty] | Hache à rebords trapézoïdale très mince (anc. coll. Blanc, n°18) |  | Br. moyen - | Anal. élément. - |  |  | Musée Dauphinois. Coll. M.D.(ex coll. Musée Savoisien) | Mme Combier J., 1962; Junghans S., Sangmeister E. et Schröder M., 1968 (analyse élémentaire); Bocquet A., 1969 et 1969-70. Catalogue M.D. | Analyse élémentaire (Labo. Stuttgart) | A.Bocquet | 90 | 10 | 0 | 0 | 0 | 0 | 0 | 0 | 0 | 0.01 | 0 | 0 | 0 | 0 |  | STUTTGART | 4039
INV_5779 | VIENNE (?) |  |  | 38 | VALLEE DU RHONE | FRANCE | VIENNE | 0 | 0 | 0 | [7 empty] | O |  | Ex coll. Blanc de Rome, rentrées à Chambéry par Mme J. Combier. Probablement erreur de provenance car du type de Vauvert (Gard) | Analyse élémentaire n°6 | OBJET ISOLE |  |  | HAC. A REBORD |  |  | bronze | 0 | 0 | 0 | 0 | [7 empty] | Hache à rebords trapézoïdale très mince (anc. coll. Blanc, n°10) |  | Br. moyen - | Anal. élément. - |  |  | Musée Dauphinois. Coll. M.D. (ex coll. Musée Savoisien) | Mme Combier J., 1962; Junghans S., Sangmeister E. et Schröder M., 1968 (analyse élémentaire); Bocquet A., 1969 et 1969-70. Catalogue M.D. | Analyse élémentaire (Labo. Stuttgart) | A.Bocquet | 99.86 | 0.14 | 0 | 0 | 0 | 0 | 0 | 0 | 0 | 0.01 | 0 | 0 | 0 | 0 |  | STUTTGART | 4037
INV_5778 | VIENNE (?) |  |  | 38 | VALLEE DU RHONE | FRANCE | VIENNE | 0 | 0 | 0 | [7 empty] | O |  | Ex coll. Blanc de Rome, rentrées à Chambéry par Mme J. Combier. Probablement erreur de provenance car du type de Vauvert (Gard) | Analyse élémentaire n°5 | OBJET ISOLE |  |  | HAC. A REBORD |  |  | bronze | 0 | 0 | 0 | 0 | [7 empty] | Hache à rebords trapézoïdale très mince (anc. coll. Blanc, n°11) |  | Br. moyen - | Anal. élément. - |  |  | Musée Dauphinois. Coll. M.D. (ex coll. Musée Savoisien) | Mme Combier J., 1962; Junghans S., Sangmeister E. et Schröder M., 1968 (analyse élémentaire); Bocquet A., 1969 et 1969-70. Catalogue M.D. | Analyse élémentaire (Labo. Stuttgart) | A.Bocquet | 90 | 10 | 0 | 0 | 0 | 0 | 0 | 0 | 0 | 0 | 0 | 0 | 0 | 0 |  | STUTTGART | 4034
INV_5777 | VIENNE (?) |  |  | 38 | VALLEE DU RHONE | FRANCE | VIENNE | 0 | 0 | 0 | [7 empty] | O |  | Ex coll. Blanc de Rome, rentrées à Chambéry par Mme J. Combier. Probablement erreur de provenance car du type de Vauvert (Gard) | Analyse élémentaire n°4 | OBJET ISOLE |  |  | HAC. A REBORD |  |  | bronze | 0 | 0 | 0 | 0 | [7 empty] | Hache à rebords trapézoïdale très mince (anc. coll. Blanc, n°14) |  | Br. moyen - | Anal. élément. - |  |  | Musée Dauphinois. Coll. M.D. (ex coll. Musée Savoisien) | Mme Combier J., 1962; Junghans S., Sangmeister E. et Schröder M., 1968 (analyse élémentaire); Bocquet A., 1969 et 1969-70. Catalogue M.D. | Analyse élémentaire (Labo. Stuttgart) | A.Bocquet | 90 | 10 | 0 | 0 | 0 | 0 | 0 | 0 | 0 | 0 | 0 | 0 | 0 | 0 |  | STUTTGART | 4033
INV_5776 | VIENNE (?) |  |  | 38 | VALLEE DU RHONE | FRANCE | VIENNE | 0 | 0 | 0 | [7 empty] | O |  | Ex coll. Blanc de Rome, rentrées à Chambéry par Mme J. Combier. Probablement erreur de provenance car du type de Vauvert (Gard) | Analyse élémentaire n°3 | OBJET ISOLE |  |  | HAC. A REBORD |  |  | bronze | 0 | 0 | 0 | 0 | [7 empty] | Hache à rebords trapézoïdale très mince (anc. coll. Blanc, n°16) |  | Br. moyen - | Anal. élément. - |  |  | Musée Dauphinois. Coll. M.D. (ex coll. Musée Savoisien) | Mme Combier J., 1962; Junghans S., Sangmeister E. et Schröder M., 1968 (analyse élémentaire); Bocquet A., 1969 et 1969-70. Catalogue M.D. | Analyse élémentaire (Labo. Stuttgart) | A.Bocquet | 90 | 10 | 0 | 0 | 0 | 0 | 0 | 0 | 0 | 0.064 | 0 | 0 | 0 | 0 |  | STUTTGART | 4031
INV_5775 | VIENNE (?) |  |  | 38 | VALLEE DU RHONE | FRANCE | VIENNE | 0 | 0 | 0 | [7 empty] | O |  | Ex coll. Blanc de Rome, rentrées à Chambéry par Mme J. Combier. Probablement erreur de provenance car du type de Vauvert (Gard) | Analyse élémentaire n°2 | OBJET ISOLE |  |  | HAC. A REBORD |  |  | bronze | 0 | 0 | 0 | 0 | [7 empty] | Hache à rebords trapézoïdale très mince (anc. coll. Blanc, n°10) |  | Br. moyen - | Anal. élément. - |  |  | Musée Dauphinois. Coll. (ex coll. Musée Savoisien) | Mme Combier J., 1962; Junghans S., Sangmeister E. et Schröder M., 1968 (analyse élémentaire); Bocquet A., 1969 et 1969-70. Catalogue M.D. | Analyse élémentaire (Labo. Stuttgart) | A.Bocquet | 99.85 | 0.15 | 0 | 0 | 0 | 0 | 0 | 0 | 0 | 0.01 | 0 | 0 | 0 | 0 | Ag | STUTTGART | 4028
INV_2906 | VIENNE (?) |  |  | 38 | VALLEE DU RHONE | FRANCE | VIENNE | 0 | 0 | 0 | [5 empty] | O |  | O |  | Ex coll. Blanc de Rome, rentrées à Chambéry par Mme J. Combier. Probablement erreur de provenance car du type de Vauvert (Gard) | Analyse élémentaire n°1 | OBJET ISOLE | OUTILLAGE | HAC. A REBORD | HAC. A REBORD |  |  | bronze | 0 | 0 | 0 | 0 |  | note_5: Entier | 3 haches à rebords, trapézoïdales très minces (anc. coll. Blanc n°12) |  | Br. moyen - | Anal. élément. - |  | HACHE A REBORD | Musée Dauphinois. Coll. M.D. (ex coll. Musée Savoisien) | Mme Combier J., 1962; Junghans S., Sangmeister E. et Schröder M., 1968 (analyse élémentaire); Bocquet A., 1969 et 1969-70. Catalogue M.D. | Analyse élémentaire (Labo. Stuttgart) | A.Bocquet | 90 | 10 | 0 | 0 | 0 | 0 | 0 | 0 | 0 | 0 | 0 | 0 | 0 | 0
INV_8569 | VILLAR-D'ARENE |  | Croupe de Casse-Rousse | 05 | OISANS | FRANCE | GRAVE LA | 2000 | 0 | 0 |  |  | 22 14 |  |  |  |  | O |  | En 1962, non loin du village de Villar-d'Arène, fut mis au jour un important dépôt d'objets en bronze par M. Mestrallet. En 1975, un touriste, équipé d'un détecteur de métaux, retrouva au même endroit, 16 autres fragments d'objets en | bronze qui furent récupérés par P.L. Rousset et M. Rossi. Enfin, une fouille de sauvetage urgent fut programmée et révéla quelques menus objets parmi lesquels deux perles en pâte de verre et plusieurs tessons de céramique | DEPOT | [6 empty] | 0 | 0 | 0 | 0 | [7 empty] | Ciseau (analyse élémentaire) |  | BF. pha. réc. - | Anal. élément. - |  |  |  | Barge H. et Bourhis J.R., 1998 (analyse élémentaire) | Analyse élémentaire (Labo. Rennes) | A.Bocquet | 90.399 | 7.5 | 0.5001 | 0.3 | 0.7 | 0.5 | 0.001 | 0 | 0 | 0.45 | 0 | 0 | 0 | 0.1 | Fe | RENNES
INV_8568 | VILLAR-D'ARENE |  | Croupe de Casse-Rousse | 05 | OISANS | FRANCE | GRAVE LA | 2000 | 0 | 0 |  |  | 10 3 |  |  |  |  | O |  | En 1962, non loin du village de Villar-d'Arène, fut mis au jour un important dépôt d'objets en bronze par M. Mestrallet. En 1975, un touriste, équipé d'un détecteur de métaux, retrouva au même endroit, 16 autres fragments d'objets en | bronze qui furent récupérés par P.L. Rousset et M. Rossi. Enfin, une fouille de sauvetage urgent fut programmée et révéla quelques menus objets parmi lesquels deux perles en pâte de verre et plusieurs tessons de céramique | DEPOT | [6 empty] | 0 | 0 | 0 | 0 | [7 empty] | Burin (analyse élémentaire) |  | BF. pha. réc. - | Anal. élément. - |  |  |  | Barge H. et Bourhis J.R., 1998 (analyse élémentaire) | Analyse élémentaire (Labo. Rennes) | A.Bocquet | 86.697 | 9.35 | 0.6 | 0.8 | 1 | 1 | 0.003 | 0 | 0 | 0.5 | 0.2 | 0.05 | 0 | 0.3 |  | RENNES
INV_8567 | VILLAR-D'ARENE |  | Croupe de Casse-Rousse | 05 | OISANS | FRANCE | GRAVE LA | 2000 | 0 | 0 |  |  | 22139 |  |  |  |  | O |  | En 1962, non loin du village de Villar-d'Arène, fut mis au jour un important dépôt d'objets en bronze par M. Mestrallet. En 1975, un touriste, équipé d'un détecteur de métaux, retrouva au même endroit, 16 autres fragments d'objets en | bronze qui furent récupérés par P.L. Rousset et M. Rossi. Enfin, une fouille de sauvetage urgent fut programmée et révéla quelques menus objets parmi lesquels deux perles en pâte de verre et plusieurs tessons de céramique | DEPOT | [6 empty] | 0 | 0 | 0 | 0 | [7 empty] | Scorie (analyse élémentaire) |  | BF. pha. réc. - | Anal. élément. - |  |  |  | Barge H. et Bourhis J.R., 1998 (analyse élémentaire) | Analyse élémentaire (Labo. Rennes) | A.Bocquet | 99.885 | 0.05 | 0 | 0 | 0.05 | 0.005 | 0 | 0 | 0 | 0 | 0 | 0 | 0.01 | 0 | Zn | RENNES
INV_8566 | VILLAR-D'ARENE |  | Croupe de Casse-Rousse | 05 | OISANS | FRANCE | GRAVE LA | 2000 | 0 | 0 |  |  | 25142 |  |  |  |  | O |  | En 1962, non loin du village de Villar-d'Arène, fut mis au jour un important dépôt d'objets en bronze par M. Mestrallet. En 1975, un touriste, équipé d'un détecteur de métaux, retrouva au même endroit, 16 autres fragments d'objets en | bronze qui furent récupérés par P.L. Rousset et M. Rossi. Enfin, une fouille de sauvetage urgent fut programmée et révéla quelques menus objets parmi lesquels deux perles en pâte de verre et plusieurs tessons de céramique | DEPOT | [6 empty] | 0 | 0 | 0 | 0 | [7 empty] | Fragment (analyse élémentaire) |  | BF. pha. réc. - | Anal. élément. - |  |  |  | Barge H. et Bourhis J.R., 1998 (analyse élémentaire) | Analyse élémentaire (Labo. Rennes); Si=0,150 | A.Bocquet | 77.8 | 15 | 1 | 2.5 | 0.2 | 3 | 0 | 0 | 0 | 0.2 | 0 | 0 | 0.2 | 0.3 | Bi, Zn | RENNES
INV_8565 | VILLAR-D'ARENE |  | Croupe de Casse-Rousse | 05 | OISANS | FRANCE | GRAVE LA | 2000 | 0 | 0 |  |  | 226162 |  |  |  |  | O |  | En 1962, non loin du village de Villar-d'Arène, fut mis au jour un important dépôt d'objets en bronze par M. Mestrallet. En 1975, un touriste, équipé d'un détecteur de métaux, retrouva au même endroit, 16 autres fragments d'objets en | bronze qui furent récupérés par P.L. Rousset et M. Rossi. Enfin, une fouille de sauvetage urgent fut programmée et révéla quelques menus objets parmi lesquels deux perles en pâte de verre et plusieurs tessons de céramique | DEPOT | [6 empty] | 0 | 0 | 0 | 0 | [7 empty] | Fragment (analyse élémentaire) |  | BF. pha. réc. - | Anal. élément. - |  |  |  | Barge H. et Bourhis J.R., 1998 (analyse élémentaire) | Analyse élémentaire (Labo. Rennes); Si=0,150 | A.Bocquet | 76.739 | 15 | 5 | 1.0001 | 1 | 1 | 0 | 0 | 0 | 1 | 0.2 | 0.001 | 0.01 | 0.05 | Bi | RENNES
INV_8564 | VILLAR-D'ARENE |  | Croupe de Casse-Rousse | 05 | OISANS | FRANCE | GRAVE LA | 2000 | 0 | 0 |  |  | 22138 |  |  |  |  | O |  | En 1962, non loin du village de Villar-d'Arène, fut mis au jour un important dépôt d'objets en bronze par M. Mestrallet. En 1975, un touriste, équipé d'un détecteur de métaux, retrouva au même endroit, 16 autres fragments d'objets en | bronze qui furent récupérés par P.L. Rousset et M. Rossi. Enfin, une fouille de sauvetage urgent fut programmée et révéla quelques menus objets parmi lesquels deux perles en pâte de verre et plusieurs tessons de céramique | DEPOT | [6 empty] | 0 | 0 | 0 | 0 | [7 empty] | Fragment (analyse élémentaire) |  | BF. pha. réc. - | Anal. élément. - |  |  |  | Barge H. et Bourhis J.R., 1998 (analyse élémentaire) | Analyse élémentaire (Labo. Rennes); Si=0,100 | A.Bocquet | 84.936 | 15 | 0.003 | 0 | 0.05 | 0.001 | 0 | 0 | 0 | 0.03 | 0.01 | 0 | 0 | 0 | Mn | RENNES
INV_8563 | VILLAR-D'ARENE |  | Croupe de Casse-Rousse | 05 | OISANS | FRANCE | GRAVE LA | 2000 | 0 | 0 |  |  | 22 88 |  |  |  |  | O |  | En 1962, non loin du village de Villar-d'Arène, fut mis au jour un important dépôt d'objets en bronze par M. Mestrallet. En 1975, un touriste, équipé d'un détecteur de métaux, retrouva au même endroit, 16 autres fragments d'objets en | bronze qui furent récupérés par P.L. Rousset et M. Rossi. Enfin, une fouille de sauvetage urgent fut programmée et révéla quelques menus objets parmi lesquels deux perles en pâte de verre et plusieurs tessons de céramique | DEPOT | [6 empty] | 0 | 0 | 0 | 0 | [7 empty] | Fragment (analyse élémentaire) |  | BF. pha. réc. - | Anal. élément. - |  |  |  | Barge H. et Bourhis J.R., 1998 (analyse élémentaire) | Analyse élémentaire (Labo. Rennes); Si=0,010 | A.Bocquet | 98.474 | 1 | 0 | 0.5 | 0.005 | 0.02 | 0.001 | 0 | 0 | 0.002 | 0 | 0 | 0 | 0 | Sb | RENNES
INV_8562 | VILLAR-D'ARENE |  | Croupe de Casse-Rousse | 05 | OISANS | FRANCE | GRAVE LA | 2000 | 0 | 0 |  |  | 227581 |  |  |  |  | O |  | En 1962, non loin du village de Villar-d'Arène, fut mis au jour un important dépôt d'objets en bronze par M. Mestrallet. En 1975, un touriste, équipé d'un détecteur de métaux, retrouva au même endroit, 16 autres fragments d'objets en | bronze qui furent récupérés par P.L. Rousset et M. Rossi. Enfin, une fouille de sauvetage urgent fut programmée et révéla quelques menus objets parmi lesquels deux perles en pâte de verre et plusieurs tessons de céramique | DEPOT | [6 empty] | 0 | 0 | 0 | 0 | [7 empty] | Fragment (analyse élémentaire) |  | BF. pha. réc. - | Anal. élément. - |  |  |  | Barge H. et Bourhis J.R., 1998 (analyse élémentaire) | Analyse élémentaire (Labo. Rennes); Si=0,1 | A.Bocquet | 77.87 | 15 | 5 | 0.5 | 0.5 | 0.6 | 0 | 0 | 0 | 0.5 | 0.4 | 0 | 0.03 | 0.1 |  | RENNES
INV_8561 | VILLAR-D'ARENE |  | Croupe de Casse-Rousse | 05 | OISANS | FRANCE | GRAVE LA | 2000 | 0 | 0 |  |  | 22 73 |  |  |  |  | O |  | En 1962, non loin du village de Villar-d'Arène, fut mis au jour un important dépôt d'objets en bronze par M. Mestrallet. En 1975, un touriste, équipé d'un détecteur de métaux, retrouva au même endroit, 16 autres fragments d'objets en | bronze qui furent récupérés par P.L. Rousset et M. Rossi. Enfin, une fouille de sauvetage urgent fut programmée et révéla quelques menus objets parmi lesquels deux perles en pâte de verre et plusieurs tessons de céramique | DEPOT | [6 empty] | 0 | 0 | 0 | 0 | [7 empty] | Fragment (analyse élémentaire) |  | BF. pha. réc. - | Anal. élément. - |  |  |  | Barge H. et Bourhis J.R., 1998 (analyse élémentaire) | Analyse élémentaire (Labo. Rennes); Si=0,05 | A.Bocquet | 84.929 | 15 | 0.0101 | 0.01 | 0.05 | 0 | 0 | 0 | 0 | 0.2 | 0.001 | 0 | 0 | 0 | Ni | RENNES
INV_8560 | VILLAR-D'ARENE |  | Croupe de Casse-Rousse | 05 | OISANS | FRANCE | GRAVE LA | 2000 | 0 | 0 |  |  | 22 50 |  |  |  |  | O |  | En 1962, non loin du village de Villar-d'Arène, fut mis au jour un important dépôt d'objets en bronze par M. Mestrallet. En 1975, un touriste, équipé d'un détecteur de métaux, retrouva au même endroit, 16 autres fragments d'objets en | bronze qui furent récupérés par P.L. Rousset et M. Rossi. Enfin, une fouille de sauvetage urgent fut programmée et révéla quelques menus objets parmi lesquels deux perles en pâte de verre et plusieurs tessons de céramique | DEPOT | [6 empty] | 0 | 0 | 0 | 0 | [7 empty] | Fragment (analyse élémentaire) |  | BF. pha. réc. - | Anal. élément. - |  |  |  | Barge H. et Bourhis J.R., 1998 (analyse élémentaire) | Analyse élémentaire (Labo. Rennes) | A.Bocquet | 76.17 | 15 | 5 | 2 | 1 | 0.5 | 0 | 0 | 0 | 1.5 | 0.3 | 0 | 0 | 0.03 | Bi, Zn | RENNES
INV_8559 | VILLAR-D'ARENE |  | Croupe de Casse-Rousse | 05 | OISANS | FRANCE | GRAVE LA | 0 | 0 | 0 |  |  | 22 49 |  |  |  |  | O |  | En 1962, non loin du village de Villar-d'Arène, fut mis au jour un important dépôt d'objets en bronze par M. Mestrallet. En 1975, un touriste, équipé d'un détecteur de métaux, retrouva au même endroit, 16 autres fragments d'objets en | bronze qui furent récupérés par P.L. Rousset et M. Rossi. Enfin, une fouille de sauvetage urgent fut programmée et révéla quelques menus objets parmi lesquels deux perles en pâte de verre et plusieurs tessons de céramique | DEPOT | [6 empty] | 0 | 0 | 0 | 0 | [7 empty] | Fragment (analyse élémentaire) |  | BF. pha. réc. - | Anal. élément. - |  |  |  | Barge H. et Bourhis J.R., 1998 (analyse élémentaire) | Analyse élémentaire (Labo. Rennes); Si=1 | L.Haussman | 79.887 | 5 | 0 | 0 | 15 | 0.1 | 0 | 0 | 0 | 0.007 | 0.01 | 0 | 0.003 | 0 | As, Sb | RENNES
INV_8558 | VILLAR-D'ARENE |  | Croupe de Casse-Rousse | 05 | OISANS | FRANCE | GRAVE LA | 0 | 0 | 0 |  |  | 22 44/45 |  |  |  |  | O |  | En 1962, non loin du village de Villar-d'Arène, fut mis au jour un important dépôt d'objets en bronze par M. Mestrallet. En 1975, un touriste, équipé d'un détecteur de métaux, retrouva au même endroit, 16 autres fragments d'objets en | bronze qui furent récupérés par P.L. Rousset et M. Rossi. Enfin, une fouille de sauvetage urgent fut programmée et révéla quelques menus objets parmi lesquels deux perles en pâte de verre et plusieurs tessons de céramique | DEPOT |  |  | HACHE POLIE |  |  |  | 0 | 0 | 0 | 0 | [7 empty] | Fragment (analyse élémentaire) |  | BF. pha. réc. - | Anal. élément. - |  |  |  | Barge H. et Bourhis J.R., 1998 (analyse élémentaire) | Analyse élémentaire (Labo. Rennes); Si=0,5 | L.Haussman | 80.899 | 15 | 2 | 0.5 | 0.5 | 0.8 | 0 | 0 | 0 | 1 | 0.25 | 0.001 | 0 | 0.05 |  | RENNES
INV_8557 | VILLAR-D'ARENE |  | Croupe de Casse-Rousse | 05 | OISANS | FRANCE | GRAVE LA | 2000 | 0 | 0 |  |  | 22 3 |  |  |  |  | O |  | En 1962, non loin du village de Villar-d'Arène, fut mis au jour un important dépôt d'objets en bronze par M. Mestrallet. En 1975, un touriste, équipé d'un détecteur de métaux, retrouva au même endroit, 16 autres fragments d'objets en | bronze qui furent récupérés par P.L. Rousset et M. Rossi. Enfin, une fouille de sauvetage urgent fut programmée et révéla quelques menus objets parmi lesquels deux perles en pâte de verre et plusieurs tessons de céramique | DEPOT | [6 empty] | 0 | 0 | 0 | 0 | [7 empty] | Fragment (analyse élémentaire) |  | BF. pha. réc. - | Anal. élément. - |  |  |  | Barge H. et Bourhis J.R., 1998 (analyse élémentaire) | Analyse élémentaire (Labo. Rennes); Si=1 | A.Bocquet | 74.997 | 15 | 1.5 | 3.0001 | 0.5 | 3 | 0.001 | 0 | 0 | 0.5 | 1 | 0 | 0.002 | 1 |  | RENNES
INV_8556 | VILLAR-D'ARENE |  | Croupe de Casse-Rousse | 05 | OISANS | FRANCE | GRAVE LA | 0 | 0 | 0 |  |  | 10 1 |  |  |  |  | O |  | En 1962, non loin du village de Villar-d'Arène, fut mis au jour un important dépôt d'objets en bronze par M. Mestrallet. En 1975, un touriste, équipé d'un détecteur de métaux, retrouva au même endroit, 16 autres fragments d'objets en | bronze qui furent récupérés par P.L. Rousset et M. Rossi. Enfin, une fouille de sauvetage urgent fut programmée et révéla quelques menus objets parmi lesquels deux perles en pâte de verre et plusieurs tessons de céramique | DEPOT | [6 empty] | 0 | 0 | 0 | 0 | [7 empty] | Fragment (analyse élémentaire) |  | BF. pha. réc. - | Anal. élément. - |  |  |  | Barge H. et Bourhis J.R., 1998 (analyse élémentaire) | Analyse élémentaire (Labo. Rennes); Si=0,3 | L.Haussman | 76.697 | 15 | 5 | 1.0001 | 1 | 1 | 0 | 0 | 0 | 2 | 0.2 | 0.003 | 0 | 0.1 |  | RENNES
INV_4922 | VILLAR-D'ARENE |  | Croupe de Casse-Rousse | 05 | OISANS | FRANCE | GRAVE LA | 2000 | 0 | 0 |  |  |  | F |  |  |  | O |  | En 1962, non loin du village de Villar-d'Arène, fut mis au jour un important dépôt d'objets en bronze par M. Mestrallet. En 1975, un touriste, équipé d'un détecteur de métaux, retrouva au même endroit, 16 autres fragments d'objets en | bronze qui furent récupérés par P.L. Rousset et M. Rossi. Enfin, une fouille de sauvetage urgent fut programmée et révéla quelques menus objets parmi lesquels deux perles en pâte de verre et plusieurs tessons de céramique | DEPOT |  |  | PENDELOQUE |  |  |  | 0 | 0 | 0 | 0 | [7 empty] | Pendeloque (analyse élémentaire) |  | BF. pha. réc. - | Anal. élément. - |  |  |  | Barge H. et Bourhis J.R., 1998 (analyse élémentaire) | Analyse élémentaire (Labo. Rennes) | A.Bocquet | 81 | 3.5 | 0.5 | 2 | 6.03 | 2.5 | 0 | 0 | 0 | 0.1 | 1 | 0 | 0 | 1 |  | RENNES
INV_4921 | VILLAR-D'ARENE |  | Croupe de Casse-Rousse | 05 | OISANS | FRANCE | GRAVE LA | 2000 | 0 | 0 |  |  |  | F |  |  |  | O |  | En 1962, non loin du village de Villar-d'Arène, fut mis au jour un important dépôt d'objets en bronze par M. Mestrallet. En 1975, un touriste, équipé d'un détecteur de métaux, retrouva au même endroit, 16 autres fragments d'objets en | bronze qui furent récupérés par P.L. Rousset et M. Rossi. Enfin, une fouille de sauvetage urgent fut programmée et révéla quelques menus objets parmi lesquels deux perles en pâte de verre et plusieurs tessons de céramique | DEPOT |  |  | PENDELOQUE |  |  |  | 0 | 0 | 0 | 0 | [7 empty] | Pendeloque (analyse élémentaire) |  | BF. pha. réc. - | Anal. élément. - |  |  |  | Barge H. et Bourhis J.R., 1998 (analyse élémentaire) | Analyse élémentaire (Labo. Rennes) | A.Bocquet | 80.1 | 7.7 | 1.5001 | 1.5 | 0.6 | 2 | 0 | 0 | 0 | 0.3 | 0.05 | 0 | 0 | 0.5 | Zn | RENNES
INV_4920 | VILLAR-D'ARENE |  | Croupe de Casse-Rousse | 05 | OISANS | FRANCE | GRAVE LA | 2000 | 0 | 0 |  |  |  | F |  |  |  | O |  | En 1962, non loin du village de Villar-d'Arène, fut mis au jour un important dépôt d'objets en bronze par M. Mestrallet. En 1975, un touriste, équipé d'un détecteur de métaux, retrouva au même endroit, 16 autres fragments d'objets en | bronze qui furent récupérés par P.L. Rousset et M. Rossi. Enfin, une fouille de sauvetage urgent fut programmée et révéla quelques menus objets parmi lesquels deux perles en pâte de verre et plusieurs tessons de céramique | DEPOT |  |  | PENDELOQUE |  |  |  | 0 | 0 | 0 | 0 | [7 empty] | Pendeloque (analyse élémentaire) |  | BF. pha. réc. - | Anal. élément. - | Alpin - |  |  | Barge H. et Bourhis J.R., 1998 (analyse élémentaire) | Analyse élémentaire (Labo. Rennes) | A.Bocquet | 65.03 | 13.93 | 2 | 1.0001 | 0.5 | 1 | 0 | 0 | 0 | 0.5 | 0.15 | 0.003 | 0 | 0.2 | Bi | RENNES
INV_4919 | VILLAR-D'ARENE |  | Croupe de Casse-Rousse | 05 | OISANS | FRANCE | GRAVE LA | 2000 | 0 | 0 |  |  |  | F |  |  |  | O |  | En 1962, non loin du village de Villar-d'Arène, fut mis au jour un important dépôt d'objets en bronze par M. Mestrallet. En 1975, un touriste, équipé d'un détecteur de métaux, retrouva au même endroit, 16 autres fragments d'objets en | bronze qui furent récupérés par P.L. Rousset et M. Rossi. Enfin, une fouille de sauvetage urgent fut programmée et révéla quelques menus objets parmi lesquels deux perles en pâte de verre et plusieurs tessons de céramique | DEPOT |  |  | H. A AIL. MED.I |  |  |  | 0 | 0 | 0 | 0 | [7 empty] | Talon de hache (à ailerons médians ou subterminaux) (analyse élémentaire) |  | BF. pha. réc. - | Anal. élément. - |  |  |  | Barge H. et Bourhis J.R., 1998 (analyse élémentaire) | Analyse élémentaire (Labo. Rennes) | A.Bocquet | 85.1 | 10.05 | 0.4 | 0.5 | 2.6 | 1 | 0.001 | 0 | 0 | 0.15 | 0.01 | 0 | 0 | 0.1 | Zn | RENNES
INV_4918 | VILLAR-D'ARENE |  | Croupe de Casse-Rousse | 05 | OISANS | FRANCE | GRAVE LA | 2000 | 0 | 0 |  |  |  | F |  |  |  | O |  | En 1962, non loin du village de Villar-d'Arène, fut mis au jour un important dépôt d'objets en bronze par M. Mestrallet. En 1975, un touriste, équipé d'un détecteur de métaux, retrouva au même endroit, 16 autres fragments d'objets en | bronze qui furent récupérés par P.L. Rousset et M. Rossi. Enfin, une fouille de sauvetage urgent fut programmée et révéla quelques menus objets parmi lesquels deux perles en pâte de verre et plusieurs tessons de céramique | DEPOT |  |  | EPEE |  |  |  | 0 | 0 | 0 | 0 | [7 empty] | Poignard (analyse élémentaire) |  | BF. pha. moy. -BF. pha. réc. - | Anal. élément. - |  |  |  | Barge H. et Bourhis J.R., 1998 (analyse élémentaire) | Analyse élémentaire (Labo. Rennes) | A.Bocquet | 86.1 | 10.75 | 0.3 | 0.05 | 2.3 | 0.2 | 0 | 0 | 0 | 0.2 | 0.1 | 0.002 | 0 | 0 | Bi | RENNES
INV_8519 | VITROLLES |  | Saint-Antoine | 05 | BOCHAINE-GAP | FRANCE | BARCILLONNETTE | 0 | 0 | 0 | [5 empty] | O |  | O |  |  | Analyse élémentaire | OBJET ISOLE | OUTILLAGE | DIVERS OUTILLAGE |  |  |  |  | 0 | 0 | 0 | 0 |  | note_5: Entier | Alène losangique |  |  | Anal. élément. - |  | DIVERS OUTILLAGE | Musée Gap | Barge H. et Bourhis J.R., 1998 (analyse élémentaire) | Analyse élémentaire (Labo. Rennes) | L.Haussman | 93 | 6 | 0.1 | 0.001 | 0.2 | 0.2 | 0 | 0 | 0 | 0.05 | 0 | 0 | 0 | 0 | Fe | RENNES
INV_3029 | VOREPPE |  |  | 38 | GRESIVAUDAN | FRANCE | VOIRON | 0 | 0 | 0 |  |  | D.67.3.22 |  |  | O |  | O |  | Provient des collections de M. Debelle, qui habitait Voreppe, mais seules des présomptions laissent penser que la hache soit de cette région; cette provenance reste douteuse, quoiqu'elle ait été adoptée par de nombreux auteurs depuis le | début du siècle Analyse élémentaire | OBJET ISOLE | OUTILLAGE | HACHE SPATULE | HACHE SPATULE |  |  | bronze | 252 | 31 | 4.3 | 1.4 |  | note_5: Entier | Hache-spatule à corps étroit fusiforme, à bords droits. Une nervure médiane naît au milieu du corps et se termine à l'extrémité de la spatule elliptique |  | Br. ancien - | Anal. élément. - | Civ. du Rhone - | HACHE-SPATULE | Musée Dauphinois. Coll. M.D. D.67.3.22 (ex coll. B.M. Grenoble n°142) | Müller H., 1921. A.F.A.S. et Rhodania. Congr. Besançon (analyse élémentaire); Bocquet A., 1969 et 1969-70. Catalogue M.D. | Analyse élémentaire par voie humide faite dans les ateliers de MM. Bouchayer et Viallet, à Grenoble | A.Bocquet | 85.8 | 13.9 | 0 | 0 | 0 | 0 | 0 | 0 | 0 | 0 | 0.06 | 0 | 0 | 0 | Pb | Bouchayer